## 3-2. 평가(시험)
3-2. 평가내용-시험
차시 | 문항유형 | 문항번호 | 평가문항 | [5 empty] | 정답 및 해설 |  | 채점기준 | 배점 | 문항출제목표 (※서술형 문항만 기재) | NCS 능력단위 분류번호 및 능력단위 명 | NCS 능력단위 요소 분류번호 및 능력단위요소 명
|  |  | 문제 | 보기1 | 보기2 | 보기3 | 보기4 | 보기5 | 정답 | 해설
1 | 선다형 | 1 | 식각 공정 후 평가 항목과 계측장비가 잘못 짝지어진 것은? | 단차-일파스텝 | 패턴 CD-전자현미경 | 전기적 CD-전기 측정기 | 외관 검사-전자현미경 |  | 4 | 외관 검사는 육안이나 일반 광학현미경을 사용합니다. | 정오답 | 5
1 | 선다형 | 2 | 이온 빔의 오염 상태를 점검하는 장비는? | SEM | TEM | 4 포인트 프로브 | SIMS |  | 4 | SIMS(Secondary Ion Measurement System)은 이온 빔의 오염 정도를 이온의 분포를 확인하고 분석하는 장비입니다. | 정오답 | 5
1 | 선다형 | 3 | 확산/이온 주입 시 도즈(dose)량 측정 계측장비가 아닌 것은? | SIMS | XRF | 전기 저항기 | FTIR |  | 3 | 전기 저항기는 시트 저항 측정 시 사용하는 계측 장비입니다. | 정오답 | 5
1 | 진위형 | 4 | 공정 공통으로 오염입자를 측정하는 계측장비로 광 산란 현상을 이용한 자동광학산란분석시스템을 사용한다. | [5 empty] | O | 공정 공통으로 오염입자를 측정하는 계측장비로 광 산란 현상을 이용한 자동광학산란분석시스템을 사용합니다. | 정오답 | 5
1 | 진위형 | 5 | 웨이퍼 상에 존재하는 입자들의 크기와 모양을 검출하는 계측장비는 입자 계수기이다. | [5 empty] | O | 웨이퍼 상에 존재하는 입자들의 크기와 모양을 검출하는 계측장비를는 입자 계수기입니다. | 정오답 | 5
1 | 단답형 | 6 | 탐침을 이용하여 표면을 긁으면서 두께를 측정하는 계측장비는? | [5 empty] | 알파 스텝 | 알파 스텝은 탐침으로 표면을 긁으면서 표면의 단차들의 모습을 맵핑할 수 있는 계측장비입니다. | 정오답 | 5
1 | 단답형 | 7 | 초음파를 이용하여 비 파괴, 비 접촉방식으로 금속 박막의 두께를 측정하는 장비는? | [5 empty] | 메타 펄스 | 메타 펄스 초음파를 이용한 비 파괴 검사 계측장비입니다. | 정오답 | 5
2 | 선다형 | 8 | 오저 전자(Auger Electron)의 응용 분야와 관계 없는 항목은? | 표면근처(< 3 nm)의 성분 분석 | 금속실리사이드의 깊이 프로파일 | 분결(segregation) 및 열처리 효과 분석 | 금속-금속 간의 계면 구조와 화학조성 |  | 4 | 금속-반도체 간의 계면 구조와 화학조성을 알 수 있습니다. | 정오답 | 5
2 | 선다형 | 9 | 엑스선 광전자 분광기(X-ray Photoelectron Spectroscopy, XPS)에 대한 설명 중 올바르지 않은 것은? | 이온빔으로 표면을 식각하여 깊이에 대한 분포도를 측정할 수 있다. | 도체 및 반도체 절연박막 분석에 사용된다 | 시료표면의 조성 및 화학적인 결합상태를 알 수 있다. | 시료 내면에 특성 X-선을 입사하는 방식이다. |  | 4 | 시료 표면에 특성 X-선을 입사하는 방식입니다. | 정오답 | 5
2 | 선다형 | 10 | 퓨리에 변환 적외선(FTIR) 사용용도에 해당되지 않은 것은? | 결정구조 분석에 사용한다. | 소재의 결합상태 분석에 사용한다. | 소재의 광학적 특성 측정에 사용한다 | 불순물의 농도 및 거동 분석에 사용한다. |  | 1 | 결정구조 분석에 사용하는 계측기는 XRD입니다. | 정오답 | 5
2 | 진위형 | 11 | 러더포드 후방 산란 분광기(Rutherford Back Scattering, RBS)는 박막 두께 및 조성에 대하여 선택적 분석을 한다. | [5 empty] | X | 러더포드 후방 산란 분광기(Rutherford Back Scattering, RBS)는 박막 두께 및 조성에 대하여 무작위 분석을 합니다. | 정오답 | 5
2 | 진위형 | 12 | 방출 분석(Emission Microscope, EMMI) 시스템은 검출된 이미지와 패턴 이미지를 중첩시킴으로써 불량 위치를 파악하는 방법이다. | [5 empty] | O | 방출 분석(Emission Microscope, EMMI) 시스템은 전기적 인가 시 불량 점을 찾아내는 방법입니다. | 정오답 | 5
2 | 단답형 | 13 | 방출 분석(Emission Microscope, EMMI) 에 사용되는 계측 방식은 ( )인 방법, 열적인 방법, OBRICH 방법이 있습니다. | [5 empty] | 광학적 | 방출 분석(Emission Microscope, EMMI) 에 사용되는 계측 방식은 광학적인 방법, 열적인 방법, OBRICH 방법이 있습니다. | 정오답 | 5
2 | 단답형 | 14 | 수직 단면을 관찰할 때 필요한 장비는 연직 ( ) 장비이다. | [5 empty] | SEM | 수직 단면을 관찰할 때 필요한 장비는 연직 SEM 장비입니다. | 정오답 | 5
3 | 선다형 | 15 | 사진 공정의 노광기인 스캐너의 동작 설명이 올바르지 않은 것은? | 레티클 스테이지와 웨이퍼 스테이지의 방향은 서로 반대 방향이다. | 렌즈는 중앙 부분만을 노출한다. | 레티클 스테이지와 웨이퍼 스테이지가 동시에 이동한다. | 레티클 스테이지와 웨이퍼 스테이지가 연속적으로 이동한다. |  | 4 | 레티클 스테이지와 웨이퍼 스테이지가 동시에 이동합니다. | 정오답 | 5
3 | 선다형 | 16 | 스텝퍼 노광기의 동작 표현이 올바르지 않은 것은? | 감광막이 도포된 웨이퍼가 웨이퍼 스테이지에 고정되어 위치한다. | 조명 광학계에서 마스크에 노광 광원이 입사한다. | 웨이퍼 스테이지가 좌우, 상하로 음직이면서 주어진 웨이퍼에 모든 샷을 완성한다. | 레티클이 렌즈 스테이지에 정렬한다. |  | 4 | 레티클이 레티클 스테이지에 정렬합니다. | 정오답 | 5
3 | 선다형 | 17 | 사진 공정 광원 입사 방법 중 변형 조명법에서 사용하는 빛의 각도는? | 연직 | 수평 | 입사 수직면에 적당한 기울기 | 입사 수평면에 적당한 기울기 |  | 3 | 변형 조명은 입사 수직 면에 적당한 기울기를 가지고 사면 입사하는 방식입니다. | 정오답 | 5
3 | 진위형 | 18 | 사진 공정의 트랙 장비의 기능은 노광량을 조절하는 것이다. | [5 empty] | X | 노광량을 조절하는 것은 노광기의 역할입니다. | 정오답 | 5
3 | 진위형 | 19 | 식각 공정에 사용되는 MFC(Mass Fow Controller)의 역할은 가스의 유량을 일정하게 제어하는 것이다. | [5 empty] | O | 식각 공정에 사용되는 MFC(Mass Fow Controller)는 가스의 유량을 일정하게 제어합니다. | 정오답 | 5
3 | 단답형 | 20 | 건식 식각 챔버 중 웨이퍼가 장비의 척에 정확히 위치되기 위해 정렬을 시행하는 것은? | [5 empty] | 웨이퍼 정렬 챔버 | 건식 식각 챔버 중 웨이퍼가 장비의 척에 정확히 위치되기 위해 정렬을 시행하는 것은 웨이퍼 정렬 챔버입니다. | 정오답 | 5
3 | 단답형 | 21 | 식각 장비의 온도 제어 모듈 중 ( )는 냉각이 필요 없는 전원 장치이다. | [5 empty] | RF 발생기 | 식각 장비의 온도 제어 모듈 중 RF 발생기는 냉각이 필요 없는 전원 장치입니다. | 정오답 | 5
4 | 선다형 | 22 | 확산 로의 적용 영역에 속하지 않는 것은? | 산화 | 확산 | 열처리 | 이온 주입 |  | 4 | 이온 주입은 이온 주입 장비에서 수행합니다. | 정오답 | 5
4 | 선다형 | 23 | 저압 화학 기상 증착 로의 장비 동작에 대한 설명 중 올바르지 않은 것은? | 반응 가스가 들어오고, MFC를 거쳐 반응 로의 하부로 주입된다. | 실리콘 웨이퍼가 탑재되고, 반응 로의 상부로 이동한다. | 내/외부 튜브가 하부로 이동한다. | 저압을 유지하기 위해 챔버를 외부와 차단한다. |  | 4 | 저압을 유지하기 위해 펌프 배기가 되면 공정이 시작됩니다 | 정오답 | 5
4 | 선다형 | 24 | 저압 화학 기상 증착 로의 반응관의 재질은? | 스테인레스 스틸 | 구리 | 알루미늄 | 석영 |  | 4 | 금속은 오염 가능성이 높아 사용하지 않고 절연과 구간 별로 온도 조절이 가능한 석영관을 사용합니다. | 정오답 | 5
4 | 진위형 | 25 | 급속 열처리(RTP) 장비는 열 발생과 상승을 위해 유도 코일을 사용한다. | [5 empty] | X | 급속 열처리(RTP) 장비의 열 상승방법은 코일이 아닌 램프에서 나오는 복사에너지를 직접 웨이퍼에 전달하는 방법입니다. | 정오답 | 5
4 | 진위형 | 26 | 리펠러는 회전운동을 하는 전자 중 가스분자와 충돌하지 못한 전자를 되돌려 가스분자와 충돌할 수 있도록 효율을 극대화시키는 역할을 한다. | [5 empty] | O | 리펠러는 회전운동을 하는 전자 중 가스분자와 충돌하지 못한 전자를 되돌려 가스분자와 충돌할 수 있도록 효율을 극대화시키는 역할을 합니다. | 정오답 | 5
4 | 단답형 | 27 | 이온화된 원자를 선택적으로 추출하는 이온 주입 장비의 모듈은? | [5 empty] | 질량 분석기 | 질량 분석기는 이온화된 원자를 선택적으로 추출하는 이온 주입 장비의 모듈로 자기장 속의 원자 운동반경을 측정하는 장비입니다. | 정오답 | 5
4 | 단답형 | 28 | 이온 빔 전류를 측정하는 기구는? | [5 empty] | 패러데이 컵 | 이온 빔 전류를 측정하는 기구는 패러데이 컵입니다. | 정오답 | 5
5 | 선다형 | 29 | 평탄화 공정을 통해 초점 마진의 단차가 줄어드는 공정은? | 이온 공정 | 확산 공정 | 식각 공정 | 사진 공정 |  | 4 | 평탄화 공정은 사진 공정의 초점 마진을 위한 단차를 줄이는데 있습니다. | 정오답 | 5
5 | 선다형 | 30 | CMP 장비의 연마 헤드의 운동에 대하여 잘못 기술된 것은? | 하향 압력은 연마 헤드 전체에 가해지는 압력이다. | 연마 헤드의 회전은 시계 방향/시계 반대방향 회전운동 한다. | 연마 헤드의 진동은 한 방향으로 일정해야 한다. | 고정기 링의 압력은 연마 중 웨이퍼의 이탈을 방지하기 위한 압력이다. |  | 3 | 연마 헤드의 진동은 왼쪽, 오른쪽 휩쓸기(sweep) 운동을 합니다. | 정오답 | 5
5 | 선다형 | 31 | 패드의 마모를 줄이고, 안정된 CMP 공정을 유지하기 위해 물리적인 힘을 인가하여 패드 상태를 복원시키는 구성요소는? | 패드 조절기 | 슬러리 | 연마 헤드 | 초순수 물 |  | 1 | 패드 조절기는 패드의 마모를 줄이고, 안정된 CMP 공정을 유지하기 위해 물리적인 힘을 인가하여 패드 상태를 복원시키는 구성요소입니다. | 정오답 | 5
5 | 진위형 | 32 | CMP 공정에 사용되는 슬러리는 기계적 연마 역할만 한다. | [5 empty] | X | CMP 공정에 사용되는 슬러리는 기계적 연마와 화학적 연마를 위한 미세입자가 균일하게 분산되어 있습니다. | 정오답 | 5
5 | 진위형 | 33 | CMP 공정의 두께 측정 방식은 광학적 방식이다. | [5 empty] | O | CMP 공정의 두께 측정 방식은 광학적 방식으로 원리는 광원에서 발사된 빛이 웨이퍼 표면에 입사하고, 반사되는 빛의 양을 측정하여 그 결과를 확산, 흡수, 굴절률을 포함한 광학적 수식에 의하여 두께로 환산하는 것입니다. | 정오답 | 5
5 | 단답형 | 34 | 모든 세정 단계의 마지막은 ( ) 단계이다. | [5 empty] | 수분건조 | 모든 세정 단계의 마지막은 수분건조 단계입니다. | 정오답 | 5
5 | 단답형 | 35 | 열처리 공정이나 막 제조공정 등 세정 후 공정과 연속 처리할 수 있도록, 클러스터(Cluster) 장치에 부착하여 사용하도록 제작된 세정장치는? | [5 empty] | 단일 공정 세정기 | 단일 공정 세정기는 열처리 공정이나 막 제조공정 등 세정 후 공정과 연속 처리할 수 있도록, 클러스터(Cluster) 장치에 부착하여 사용하도록 제작된 세정장치입니다. | 정오답 | 5
6 | 선다형 | 36 | CVD 장비에서 기판을 고정시키는 방법에 속하지 않는 것은? | 진공 흡입 방식 | 클램프 방식 | 정전기 방식 | 공기 부상 방식 |  | 4 | 공기 부상 방식은 진동이 없어야 할 스테이지에 웨이퍼가 장착되는 스텝퍼 장비에서 사용됩니다. | 정오답 | 5
6 | 선다형 | 37 | CVD 장비를 구성하는 모듈에 속하지 않는 것은? | 가스 주입 모듈 | 소스 파워 모듈 | 배기 모듈 | 타겟(Target) 모듈 |  | 4 | 타겟 모듈은 스퍼터링 장비의 주요 모듈입니다. | 정오답 | 5
6 | 선다형 | 38 | HDP(High Density Plasma) CVD 장비의 적용 공정으로 적당하지 않은 것은? | 좁은 금속막과 금속막 사이의 공극 채우기(gap fill)에 사용한다. | STI(shallow trench isolation) 공극 채우기에 사용한다. | 금속 박막을 증착할 때 사용한다. | 모든 절연막 CVD 공정 수행이 가능하다. |  | 3 | HDP(High Density Plasma) CVD 장비는 절연체 증착에 사용됩니다. | 정오답 | 5
6 | 진위형 | 39 | 플라즈마 강화 CVD(PECVD) 장비는 알류미늄막, 산화막, 질화막, 금속 막 텅스텐 플러그 공정에 사용됩니다. | [5 empty] | X | 알루미늄막 공정은 스퍼터링을 이용하는 PVD 방식입니다. | 정오답 | 5
6 | 진위형 | 40 | 열 증발기와 전자 빔 증발기의 차이점은 전자 빔을 이용하여 전자 빔 부 장치의 유무 차이다. | [5 empty] | O | 열 증발기와 전자 빔 증발기의 발생 장치는 동일하나 둘의 차이점은 전자 빔을 이용하여 타겟(Target)을 가격하는 전자 빔 부 장치가 있다는 것이 다른 점입니다. | 정오답 | 5
6 | 단답형 | 41 | 합금이나 화합물도 조성을 유지하면서 증착이 가능한 증착 기술은? | [5 empty] | 스퍼터링 | 스퍼터링 증착 기술은 합금이나 화합물도 조성을 유지하면서 증착이 가능하며, 큰 면적의 타겟 이용이 가능합니다. | 정오답 | 5
6 | 단답형 | 42 | 이온화된 ( ) 플라즈마 장비는 양이온 금속들을 음전압으로 바이어스된 웨이퍼를 향하여 수직 경로로 전기장에 의해서 운동하는 플라즈마 장비이다. | [5 empty] | 금속 | 이온화된 금속 플라즈마 장비는 양이온 금속들을 음전압으로 바이어스된 웨이퍼를 향하여 수직 경로로 전기장에 의해서 운동하는 플라즈마 장비입니다. | 정오답 | 5
7 | 선다형 | 43 | 감광막 품질 검사 항목에 해당되지 않는 것은? | 부착력 | 핀 홀 | 표면 결합 | 점도 |  | 4 | 점도는 감광막 재료 품질 검사항목입니다. | 정오답 | 5
7 | 선다형 | 44 | 식각 공정 품질 검사 항목에 해당되지 않는 것은? | 임계 차원(CD) | 금속 부식 | 적재효과(Micro-Loading Effect) | 과도 식각 시간 |  | 4 | 과도 식각 시간은 공정 레시피에 해당됩니다. | 정오답 | 5
7 | 선다형 | 45 | 박막 CVD 공정 품질 검사 항목에 해당되지 않는 것은? | 형상비 | 막응력 | 굴절률 | 반사율 |  | 4 | 반사율은 금속화 공정의 품질 검사 항목입니다. | 정오답 | 5
7 | 진위형 | 46 | 이온 주입 에너지 항은 이온 주입 공정 품질 검사 항목이다. | [5 empty] | X | 이온 주입 에너지 항은 이온 주입 장비의 품질 검사 항목입니다. | 정오답 | 5
7 | 진위형 | 47 | 저항은 평탄화 공정 품질 검사 항목에 해당 된다. | [5 empty] | X | 저항은 금속화 공정의 품질 평가 항목입니다. | 정오답 | 5
7 | 단답형 | 48 | 플라즈마 손상이 유기되는 공정에는 식각 공정, 박막 공정, ( )이 있다. | [5 empty] | 금속화 공정 | 플라즈마 손상이 유기되는 공정에는 식각 공정, 박막 공정, 금속화 공정이 있습니다. | 정오답 | 5
7 | 단답형 | 49 | 포토 공정 중 정렬과 노출 과정에서 검사하는 항목에는 초점과 노출량, 조명원의 빛의 강도, ( ) 등이 있다. | [5 empty] | 분해능 | 포토 공정 중 정렬과 노출 과정에서 검사하는 항목에는 초점과 노출량, 조명원의 빛의 강도, 분해능 등이 있습니다. | 정오답 | 5
8 | 선다형 | 50 | 부적절한 정렬 시스템의 항목과 교정 방법에 해당되지 않는 것은? | 레티클(Reticle)과 웨이퍼 정렬 마크의 불일치에서 기인한다. | 정렬 마크의 위치를 결정하기 위한 정렬 시스템의 안정도와 교정을 검증한다. | 온도와 기계적인 효과가 포함된 정렬 마크의 교정과 패턴 사이의 관계식을 검증한다. | 주사형 전자현미경의 정확도를 검증한다. |  | 4 | 주사형 전자현미경의 정확도는 임계치수 측정과 관련되어 있습니다. | 정오답 | 5
8 | 선다형 | 51 | 플라즈마 손상을 불러 일으키는 요인에 해당하지 않는 것은? | 과도한 RF 전원 | 과도한 이온 충격 | 균일한 플라즈마 분포 | 입자 오염물질 |  | 3 | 불균일한 플라즈마 분포가 요인이 됩니다. | 정오답 | 5
8 | 선다형 | 52 | 석영 보트와 공정실 표면을 수시로 세정해야 하는 이유는 박막의 어느 부분이 오염될 경우는? | 막 위 | 막 안 | 막 아래 | 막 전체 |  | 1 | 석영 보트나 장비내의 청정도가 이루어 지지 않을 때 막 위에 입자가 떨어집니다. | 정오답 | 5
8 | 진위형 | 53 | MFC(Mass Flow Controller)의 고장 진단 방법 중에는 실내 온도를 점검하거나 누설 밸브가 있는지를 점검하는 방법이 있다. | [5 empty] | X | MFC(Mass Flow Controller)의 고장 진단에는 공정 가스 점검, 누설 밸브 점검, 반응 로 튜브의 누설 여부를 확인해야 합니다. | 정오답 | 5
8 | 진위형 | 54 | 세정된 부분이 다시 흡착되는 것을 막기 위해서는 불산 용액을 사용한다. | [5 empty] | X | 세정된 부분이 다시 흡착되는 것을 막기 위해서는 계면활성제를 포함하는 산성용액을 사용합니다. | 정오답 | 5
8 | 단답형 | 55 | 가스 상태의 화학약품으로 세정하며 화학반응을 일으킬 수 있는 여기(Excitation) 에너지에 의존하는 세정 방식은? | [5 empty] | 건식 세정 | 가스 상태의 화학약품으로 세정하며 화학반응을 일으킬 수 있는 여기(Excitation) 에너지에 의존하는 세정 방식은 건식 세정 방식입니다. | 정오답 | 5
8 | 단답형 | 56 | 광화학적 오염제거에 사용되는 광 파장대역은? | [5 empty] | 자외선 | 광화학적 오염제거방법에 사용되는 광 파장대역은 자외선(UV)이고, 가스는 오존가스입니다. | 정오답 | 5
9 | 선다형 | 57 | 이온 주입 공정 중 조사량 균일도 문제 시 점검 사항이 아닌 것은? | 전하 중성화 시스템 | 스캔 시스템 | 주입기의 누설 전류 | 이온 소스 |  | 4 | 이온 소스는 전기 시트저항과 관계됩니다. | 정오답 | 5
9 | 선다형 | 58 | 이온 빔의 오염 상태를 점검하는 장비는? | SEM | TEM | 4 포인트 프로브 | SIMS |  | 4 | SIMS(Secondary Ion Measurement System)은 이온 빔의 오염 정도를 이온의 분포를 확인하고 분석하는 장비입니다. | 정오답 | 5
9 | 선다형 | 59 | 금속 막의 스텝 커버리지 감소요인에 해당되지 않는 것은? | 기판의 온도 감소에서 기인된다. | 증착된 금속 원자들의 표면 운동력이 증가하기 때문이다. | 굴절률 특성 때문이다. | 조치는 기판의 온도를 가열한다. |  | 3 | 굴절률은 막의 고유 특성이므로 스텝커버리지와는 관계가 적습니다. | 정오답 | 5
9 | 진위형 | 60 | 금속 막 증착 시 표면에 많은 원자의 축척으로 운동력이 감소하여 발생하는 현상으로는 증착률 증가가 있다. | [5 empty] | O | 표면에 많은 원자의 축척이 일어나면 운동력이 감소하여 증착 비율이 증가하고 스텝 커버리지가 감소합니다. | 정오답 | 5
9 | 진위형 | 61 | 슬러리 내부의 과도한 크기 입자를 제거하는 방법은 POU(Point of Use) 필터 여과법을 사용한다. | [5 empty] | O | 슬러리 내부의 과도한 크기 입자를 제거하는 방법으로 POU(Point of Use) 필터 여과법을 사용합니다. | 정오답 | 5
9 | 단답형 | 62 | 평탄화 공정에서 웨이퍼 표면의 불균일 시 검사 항목 중 웨이퍼 캐리어에 부착되는 후면 막의 ( )를 검사한다. | [5 empty] | 평탄도 | 평탄화 공정에서 웨이퍼 표면의 불균일 시 검사 항목 중 웨이퍼 캐리어에 부착되는 후면 막의 평탄도를 검사해야 합니다. | 정오답 | 5
9 | 단답형 | 63 | 반도체 제조에서 허용되는 미립자 크기의 규격은 소자 크기는?(퍼센트로 기입) | [5 empty] | 50%, 50 | 반도체 제조에서 허용되는 미립자 크기는 소자 크기의 1/2 보다 작아야하므로 50% 미만이 됩니다. | 정오답 | 5
10 | 선다형 | 64 | 공정능력지수에 대한 설명 중 올바르지 않은 것은? | 주어진 작업조건 하에서 나타나는 품질산포크기를 규격의 크기와 비교하는 것이다. | 필요한 특성을 재생산하는 공정에서 변동을 최소화하는 것이다. | 공정 설계 개선 활동을 동시에 진행하는 것이다. | 공정능력지수는 공정소요 경비 정도를 평가하기 위해 산출한다. |  | 4 | 공정능력지수는 공정능력 정도를 평가하기 위해 산출합니다. | 정오답 | 5
10 | 선다형 | 65 | 공정능력지수를 구하는 간이계산방법이다. 올바르지 않은 것은? | 군의 크기(n)에 대해 변동하는 계수를 사용한다. | 설계 관리 규격으로부터 상한관리규격 및 하한관리규격을 정한다. | 관리도로부터 얻어진 범위의 평균(R)에 의해서 구한다. | 데이터의 오차를 계산한다. |  | 4 | 데이터의 오차계산은 사용하지 않고 표준편차를 사용합니다. | 정오답 | 5
10 | 선다형 | 66 | 공정지수(Cp) 값에 대한 해석이다. 올바르지 않은 것은? | Cp ＞1.0 인 경우 자연 공정 분포는 규격 치를 만족하는 능력이 있다. | Cp = 1.0 인 경우 자연 공정 분포는 겨우 규격 치 한계 내에 들어 있다. | Cp = 0 인 경우 공정 분포는 정규 분포 형태를 가진다. | Cp ＜ 1.0 인 경우 자연 공정 분포는 규격 치를 만족하는 능력이 없다. |  | 3 | 공정지수가 0인 경우는 존재하지 않습니다. | 정오답 | 5
10 | 진위형 | 67 | 관리상태가 양호한 최적상태를 위해 고정적인 수준으로 조절해야 한다. | [5 empty] | X | 고정적인 수준으로 조절하는 경우는 관리상태가 불량인 경우입니다. | 정오답 | 5
10 | 진위형 | 68 | 관리상태가 불량일 때 샘플링 횟수가 감소하는 조치를 한다. | [5 empty] | X | 샘플링 횟수 감소는 관리상태가 양호할 때 취하는 조치입니다. | 정오답 | 5
10 | 단답형 | 69 | 공정이 관리상태에 있을 때 그 공정에서 생산되는 제품의 품질변동이 어느 정도인가를 나타내는 양은? | [5 empty] | 공정 능력 | 공정 능력이란 공정이 관리상태에 있을 때 그 공정에서 생산되는 제품의 품질변동이 어느 정도인가를 나타내는 양입니다. | 정오답 | 5
10 | 단답형 | 70 | 장비 효율성 계산에 사용하지 않는 변수로는 시간 가동율, 성능 가동율, ( )이 있습니다. | [5 empty] | 양품률 | 장비 효율성 계산에 사용하지 않는 변수로는 시간 가동율, 성능 가동율, 양품률이 있습니다. | 정오답 | 5