## 3-2. 평가(시험)
3-2. 평가내용-시험
차시 | 문항유형 | 문항번호 | 평가문항 | [5 empty] | 정답 및 해설 |  | 채점기준 | 배점 | 문항출제목표 (※서술형 문항만 기재) | NCS 능력단위 분류번호 및 능력단위 명 | NCS 능력단위 요소 분류번호 및 능력단위요소 명
|  |  | 문제 | 보기1 | 보기2 | 보기3 | 보기4 | 보기5 | 정답 | 해설
1 | 선다형 | 1 | ASTM 결정입도 측정법이라고도 하며, 미국재료시험협회에서 정해놓은 결정입도 번호를 이용하여 결정립의 크기를 표시하는 결정립 크기측정방법은? | 비교법 | 절단법 | 평적법 | 상대법 |  | 1 | 문제는 비교법을 설명한 지문입니다. | 정오답 | 5
1 | 선다형 | 2 | 다음 중, 액체에서 고체로의 상변화 명칭 및 고체에서 액체로의 상변화 명칭이 올바르게 작성된 것은 무엇인가? | 기화, 액화 | 응고, 융해 | 액화, 융해 | 응고, 승화 |  | 2 | 액체에서 고체로의 상변화를 응고, 고체에서 액체로의 상변화를 융해라고 합니다. | 정오답 | 5
1 | 선다형 | 3 | 비교법(ASTM 입도 측정법)에서 압도번호가 5일 때, 1 in² 내 입자 수는 몇 개인가? | 8 | 16 | 24 | 32 |  | 2 |  | 정오답 | 5
1 | 진위형 | 4 | 순금속의 응고반응은 핵생성, 결정립 형성, 결정 성장의 순서로 진행된다. | [5 empty] | X | 순금속의 응고는 핵생성, 결정 성장, 결정립 형성 순서로 진행됩니다. | 정오답 | 5
1 | 진위형 | 5 | 재료의 항복강도와 결정립의 평균 직경사이의 관계식을 Hall-petch 식이라 하고, 이 식에 따르면 항복강도와 결정립의 평균 직경은 서로 반비례한다. | [5 empty] | X |  | 정오답 | 5
1 | 단답형 | 6 | 평적법으로 결정립 수를 측정하기 위해 8㎠원을 사용하여 아래와 같은 정보를 얻었다. 단위면적 당 결정립 수는 몇 개인지 구하시오. (원 안의 결정립 수 : 10개, 원에 걸친 결정립 수 : 12개, 배율 : 100배) | [5 empty] | 200 | 평적법에서 단위 면적 당 결정립수는 다음 식으로 계산 가능합니다. | 정오답 | 5
1 | 단답형 | 7 | 절단법으로 결정립의 평균 직경을 측정하기 위해 5cm 길이의 선분 5개를 사용하여 다음과 같은 정보를 얻었다. 결정립의 평균직경은 몇 ㎛인지 계산하시오. (5개 선분에 포함된 총 결정립 수 : 50개, 5개 선분에 걸쳐진 총 결정립 수 : 8개, 배율 : 200배) | [5 empty] | 25 |  | 정오답 | 5
2 | 선다형 | 8 | 다음중, 조직사진 위에 무작위로 그은 직선에 측정하고자 하는 상이 교차하는 길이를 측정하여 상의 양을 측정하는 방법은 무엇인가? | 면적 측정법 | 직선 측정법 | 원주 측정법 | 점 측정법 |  | 2 | 직선 측정법은 측정하고자 하는 상의 직선분율로 나타내는 방법으로, 적당한 배율로 확대된 조직사진 위에 무작위로 그은 직선에 측정하고자 하는 상이 교차하는 길이를 측정하여 무작위로 그은 직선의 길이 대비 상이 교차하는 길이의 비율로 나타냅니다. | 정오답 | 5
2 | 단답형 | 9 | [6 empty] | 1 | PL을 측정할 때, 교점의 경우 1개로 세어줍니다. 따라서, 직선에 대한 총 교점은 10개 입니다. 선분의 길이는 2㎜이므로 교점의 수 나누기 선분의 길이를 하면 5㎜입니다. | 정오답 | 5
2 | 선다형 | 10 | 화상해석 시스템의 세부 장치 중 화상입력장치에 해당되지 않는 장비는? | 광학현미경 | CCD 카메라 | 정전압장치 | 이미지 프로세서 |  | 4 | 이미지 프로세서는 화상분석장치입니다. | 정오답 | 5
2 | 단답형 | 11 | 가로, 세로 각각 10㎜인 광학현미경 사진에 있는 어떠한 상의 화소수를 세어본 결과 15화소로 측정되었다. 1화소를 1㎟이라고 할 때, 이 상의 면적률 및 체적률을 계산하시오. | [5 empty] | 15% |  | 정오답 | 5
2 | 선다형 | 12 | 흑백 또는 색채 화상 등 많은 값의 화상으로부터 2원(1, 0)의 화상을 얻기 위한 처리 및 이를 화상으로 구현하는 것을 무엇이라 하는가? | 쉐이딩 | 농담화상처리 | 2치화 | Thershold level 설정 |  | 3 | 2치화란, 흑백 또는 색채 화상 등 많은 값의 화상으로부터 2원(1, 0)의 화상을 얻기 위한 처리 및 이를 화상으로 구현하는 작업을 말합니다. | 정오답 | 5
3 | 진위형 | 13 | Fe-C 평형 상태도는 기압(압력)을 1기압으로 일정하게 설정하고 철-탄소의 함량/온도에 대해 작성한다. | [5 empty] | O | 대기 중에서의 압력은 1기압으로 일정하므로, 일반적으로 평형 상태도는 조성과 온도에 관한 상태도를 말하며, Fe-C 상태도이므로 조성은 철-탄소의 함량입니다. | 정오답 | 5
3 | 선다형 | 14 | 900℃ 이하에서 안정한 체심입방결정의 철에 합금원소 또는 불순물이 녹아서 된 고용체를 무엇이라 하는가? | Ferrite | Austenite | Cementite | Pearlite |  | 1 | 900℃ 이하에서 안정한 체심입방결정의 철에 합금원소 또는 불순물이 녹아서 된 고용체는 Ferrite입니다. | 정오답 | 5
3 | 진위형 | 15 | 하나의 고용체(고체)가 변태해서 두개 이상의 다른 상을 석출하는 현상을 공정이라고 한다. | [5 empty] | X | 하나의 고용체(고체)가 변태해서 두개 이상의 다른 상을 석출하는 현상은 공석이라고 합니다. 공정은 액체에서 두개 이상의 다른 상이 응고되는 반응입니다. | 정오답 | 5
3 | 선다형 | 16 | 다음 중 탄소의 함량에 따른 철-탄소합금의 명칭이 올바르지 않는 것은? | 0.8% : 공석강 | 0.2% : 아공석강 | 1.2% : 과공석강 | 2.5% : 과공석강 |  | 4 | 2.5% 탄소를 포함한 경우 강이 아니고 주철이라고 부릅니다. | 정오답 | 5
3 | 선다형 | 17 | 다음 중 탄소강의 공석반응에 관한 설명으로 올바르지 않는 것은? | 약 0.8% 탄소가 포함된 경우 공석반응이 발생한다. | 공석 반응을 약어로 A1 변태라고 한다. | 페라이트가 오스테나이트와 시멘타이트로 변태한다. | 탄소강의 공석반응에 의해 pearlite가 형성된다. |  | 3 |  | 정오답 | 5
4 | 진위형 | 18 | 오스테나이트 상태에서 A1 변태점 이하의 등온까지 급냉하여 이 온도에서 등온 지속을 하였을 때 생기는 변태나 조직의 변화를 나타낸 그림을 S곡선이라고 한다. | [5 empty] | O | 온도-시간 변태곡선은 오스테나이트 상태에서 A1 변태점 이하의 등온까지 급냉하여 이 온도에서 등온 지속을 하였을 때 생기는 변태나 조직의 변화를 나타낸 그림을 말하며, 동일한 명칭으로 TTT곡선, S곡선, 항온(등온)변태곡선 등이 있습니다. | 정오답 | 5
4 | 진위형 | 19 | 강의 조직을 표준상태로 되돌리는 열처리를 풀림(Annealing)이라고 한다. | [5 empty] | X | 강을 표준상태로 만들기 위한 열처리는 불림(Normalizing) 이라고 합니다. 풀림(Annealing)은 철 또는 강의 연화, 결정 조직의 조정 또는 내부 응력의 제거를 위해 실시합니다. | 정오답 | 5
4 | 진위형 | 20 | 시간-온도 변태곡선은 연속냉각에 의해 발생되는 미세조직의 정보가 포함되어 있다. | [5 empty] | X | 시간-온도 변태곡선은 항온(등온) 곡선으로 연속냉각에 의해 발생되는 미세조직 정보는 포함하지 않습니다. | 정오답 | 5
4 | 선다형 | 21 | 다음 중 담금질(Quenching)과 관련하여 옳지 않은 것을 고르시오. | 열처리 결과 martensite 가 형성된다. | 냉각제롤 교반하는 경우 담금질성이 향상된다. | 담금질온도가 너무 낮은 경우 강이 완전히 오스테나이트화 되지 않고 페라이트와 혼합조직이 형성된다. | 물 보다 기름의 냉각속도가 더 빠르다. |  | 4 | 냉각제는 식염수 > 물 > 기름 순으로 냉각속도가 빠릅니다. | 정오답 | 5
5 | 진위형 | 22 | 주철의 공정조직을 레데뷰라이트(Ledeburite) 라고 한다. | [5 empty] | O | 주철의 공정반응은 1,147℃ & 탄소함량이 4.3%일 때 발생하며, 이 때 발생되는 공정조직을 레데뷰라이트(Ledeburite)라고 합니다. | 정오답 | 5
5 | 진위형 | 23 | 뜨임(Tempering)은 열처리 온도에 따라 저온뜨임/고온뜨임이 있다. | [5 empty] | O | 뜨임(Tempering)은 열처리 온도에 따라 저온뜨임/고온뜨임이 있습니다. | 정오답 | 5
5 | 선다형 | 24 | 다음은 파단면에 따라 나눈 주철을 설명한 내용이다. 옳지 않은 것을 고르시오. | 회주철은 파단면에서 흑연이 편상으로 나타난다. | 백주철은 흑연이 석출되지 않아 파단면이 희게 나타난다. | 구상흑연주철에서 구상화율은 불순물 농도가 높을수록 증가한다. | 가단주철은 백주철에 적절한 열처리를 가하여 제조한다. |  | 3 | 고급 구상흑연주철의 경우 인, 황 및 불순물 원소의 함량이 낮아야 합니다. | 정오답 | 5
5 | 선다형 | 25 | 다음은 구상화율 측정을 위한 시편 준비 및 분석에 관련된 사항이다. 옳지 않은 것을 고르시오. | 부식액으로 일반적으로 나이탈을 사용한다. | 한도견본을 활용하여 구상화 개수를 세어준다. | 최소 5곳에 대하여 측정을 실시하고, 평균값을 구하여 구상화율을 측정한다. | 흑연 구상화율 판정은 90% 이상으로 한다. |  | 4 | 구상화율 판정은 80% 이상으로 합니다. | 정오답 | 5
5 | 진위형 | 26 | 강 표면의 화학성분을 변화하여 표면을 경화하는 방법을 ‘화학적 표면경화법’이라고 한다. | [5 empty] | O | 강 표면의 화학성분을 변화하여 표면을 경화하는 방법을 화학적 표면경화법, 담금질 등과 같은 열처리 방법으로 표면을 경화하는 방법을 물리적 표면경화법이라 합니다. | 정오답 | 5
5 | 선다형 | 27 | 다음 중 화학적 표면경화법이 아닌 것을 고르시오. | 침탄 | 고주파 경화 | 질화 | 보로나이징 |  | 2 | 화학적 표면경화법에는 침탄, 질화, 침황, 보로나이징, 칼로라이징 등이 있고, 물리적 표면경화법에는 고주파 경화, 불꽃 경화, 전해 담금질 등이 있습니다. | 정오답 | 5
6 | 선다형 | 28 | 다음 중 가공용 알루미늄합금의 기본적인 템퍼표시 기호와 그 의미가 틀린 하나는 무엇인가? | O : 산소가 불순물로 함유된 상태 | F : 변형경화량을 제어하지 않은 상태 | H : 변형경화된 상태 | T : 다른 상태들보다 안정한 성질을 얻기 위해 열처리된 상태 |  | 1 | O의 의미는 어닐링하여 재결정된 상태, 강도가 최소, 연성 최대라는 뜻입니다. | 정오답 | 5
6 | 진위형 | 29 | ‘2024-T14’ 라고 표시된 알루미늄합금은 주물용 알루미늄합금이다. | [5 empty] | X | 가공용 알루미늄 합금은 ‘4자리숫자-템퍼표시’로 표시, 주물용 알루미늄 합금 : ‘3자리 숫자-한자리 숫자’로 표시합니다. | 정오답 | 5
6 | 진위형 | 30 | 구리에 아연(Zn)을 포함한 합금을 ‘황동’이라고 한다. | [5 empty] | O | 구리에 아연(Zn)을 포함한 합금을 ‘황동’이라고 합니다. | 정오답 | 5
6 | 선다형 | 31 | 스테인리스강의 일반적인 성질로 옳지 않은 것을 고르시오. | 철에 12 ~ 18%의 크롬이 첨가된 합금이다. | 내식성이 우수하다. | 열전도율, 전기전도도가 높다. | 미세조직에 따라 크게 오스테나이트계, 페라이트계, 마르텐사이트계, 석출경화계로 나눌 수 있다. |  | 3 | 스테인리스는 다른 철 합금에 비해 열전도율과 전기전도도는 낮은 편입니다. | 정오답 | 5
7 | 진위형 | 32 | 오스테나이트 스테인리스의 결정구조는 상온에서 FCC 이다. | [5 empty] | O | 오스테나이트 스테인리스의 결정구조는 상온에서 FCC 입니다. | 정오답 | 5
7 | 진위형 | 33 | 조미니 시험은 강의 경도를 측정하는 대표적인 시험법이다. | [5 empty] | X | 조미니 시험은 강의 경화능을 측정하는 가장 대표적인 시험법입니다. | 정오답 | 5
7 | 선다형 | 34 | 다음 중 국가별 산업규격과 그 약어가 잘못 연결된 것은? | 한국산업규격 - KS | 유럽 규격 - EN | 국제표준규격 - ASTM | 일본공업규격 - JIS |  | 3 | 국제표준규격은 International Organization for Standardization, ISO입니다. ASTM은 미국재료시험협회로 즉, 미국 규격입니다. | 정오답 | 5
7 | 선다형 | 35 | 다음은 연구노트의 요건 및 작성과 관련된 내용이다. 올바르지 않은 것을 고르시오. | 연구노트의 내용은 지식 재산권 보호를 위해 비밀에 부쳐져야 한다. | 연구노트는 향후 연구 진실성 입증자료로서 사용될 수 있다. | 연구노트에 작성되는 연구수행 과정 및 결과는 제 3자가 구현 가능하도록 작성되어야 한다. | 연구노트 작성시, 향후 발견되는 내용을 작성할 수 있게 일정부분 여백을 둔다. |  | 4 | 연구노트의 빈 공간에는 사선을 긋고 여백임을 표시하여야 합니다. 향후 발견되는 내용은 다른 페이지에 작성합니다. | 정오답 | 5
7 | 진위형 | 36 | 강의 미세조직에 탄화물 농도가 높을수록 강·경도는 커지고 연신율은 감소한다. | [5 empty] | O | 강의 미세조직에 탄화물 농도가 높을수록 강·경도는 커지고 연신율은 감소한다. 공냉 페라이트 및 공냉 펄라이트의 기계적 특성을 비교하면 이해가 쉽습니다. | 정오답 | 5
7 | 선다형 | 37 | 다음은 강의 미세조직과 기계적 특성과의 관계를 설명한 내용이다. 옳은 것을 고르시오. | 탄소량이 증가함에 따라 인장강도는 감소한다. | 탄소량이 감소함에 따라 연신율은 감소한다. | 탄소량이 감소함에 따라 브리넬 경도값은 감소한다. | 공냉 담금질한 조질강에 비해 유냉 담금질한 조질강의 항복비가 더 높다. |  | 3 | 일반적으로 탄소량이 증가함에 따라 강·경도는 증가하고, 연신율은 감소합니다. 따라서 1~2번은 틀리고, 3번은 올바른 내용입니다. | 정오답 | 5
8 | 진위형 | 38 | KS D 0205는 강의 페라이트 및 오스테나이트 결정입도 시험에 관한 규격이다. | [5 empty] | O | KS D 0205는 강의 페라이트 및 오스테나이트 결정입도 시험에 관한 규격입니다. | 정오답 | 5
8 | 선다형 | 39 | 다음 중 KS D 0205에 규정된 페라이트 혹은 오스테나이트 결정입도를 측정하는 방법 중, 측정하고자 하는 영상 혹은 사진을 표준도표를 이용하여 비교한 후 결정립 수 및 결정입도를 산출하는 방법을 무엇이라 하는지 고르시오. | 비교법 | 선형 횡단 선분법 | 원형 횡단 선분법 | 평적법 |  | 1 | 측정하고자 하는 영상 혹은 사진을 표준도표를 이용하여 비교한 후 결정립 수 및 결정입도를 산출하는 방법은 비교법입니다. | 정오답 | 5
8 | 선다형 | 40 | 다음 중 횡단 선분법으로 결정립수를 측정함에 있어 유의해야 할 점으로 올바른 것은? | 측정 격자는 다수의 정보를 얻기 위해 조사하고자 하는 시야 여러 곳에 적용되어야 한다. | 광학 현미경 배율 혹은 사용하는 미세조직 사진은 최소 50개의 교차점이 얻어질 수 있도록 선택한다. | 선형 횡단 선분법에서 측정선이 하나의 결정립 내에서 끝날 때는 결정립을 한 개로 센다. | 원형 횡단 선분법에서 삼중점은 1.5개로 셈한다. |  | 2 | 광학 현미경 배율 혹은 사용하는 미세조직 사진은 최소 50개의 교차점이 얻어질 수 있도록 선택해야 합니다. | 정오답 | 5
8 | 선다형 | 41 | 다음 중 입계를 선택적으로 산화하여 오스테나이트 결정립의 형태가 잘 나타나는 시료에 사용되는 오스테나이트 시험법은? | McQuaid Ehn법 | 경사 퀜칭법 | Bechet-Beaujard법 | Kohn법 |  | 4 | Kohn법은 입계를 선택적으로 산화하여 오스테나이트 결정립의 형태가 잘 나타나는 시료에 사용합니다. | 정오답 | 5
8 | 선다형 | 42 | Bechet-Beaujard법으로 오스테나이트 결정입도를 관찰하기 위한 시험편의 열처리 방법으로 올바르지 않은 것을 고르시오. | 제품규격에 열처리내용이 작성되어 있을 때에만 열처리한다. | 미세한 마르텐 사이트 혹은 베이나이트를 관찰하기 위한 시료는 열처리하지 않는다. | 0.35% 이하의 탄소를 포함한 강은 약 880 ℃에서 열처리한다. | 열처리는 대략 1.5시간 정도를 실시한다. |  | 1 | 제품규격에 열처리내용이 작성되어 있을 때에는 그 방식으로 열처리하며, 미세한 마르텐사이트 또는 베이나이트 조직의 시료를 관찰할 때에는 열처리하지 않는다. | 정오답 | 5
8 | 선다형 | 43 | 오스테나이트 결정입도를 관찰하기 위한 시험편 준비 방법명 및 이에 사용되는 부식액이 올바르지 않게 연결된 것은? | Kohn법 : Vilella 시약 | Kohn법 : 왕수 | McQuaid Ehn법 : 피크린산 및 수산화 나트륨 혼합 수용액 | McQuaid Ehn법 : 나이탈 |  | 2 | 왕수는 귀금속을 부식할 때 사용됩니다. | 정오답 | 5
8 | 단답형 | 44 | 미국국립보건원에서 무료로 제공하는 영상 분석용 프로그램 명칭을 작성하시오. | [5 empty] | Image J | 미국국립보건원(NIH wsr@nih.gov.)에서 무료로 제공하는 영상 분석용 프로그램 명칭은 Image J입니다. | 정오답 | 5
1 | 선다형 | 45 | 다음은 평적법으로 결정립을 측정할 때 특징 및 유의할 사항을 나열한 것이다. 옳지 않은 것은? | 결정립수를 측정할 때, 측정을 위해 그린 원에 걸치는 결정립의 수는 세지 않는다. | 단위 면적 당 결정립수는 전체 결정립수를 원의 면적으로 나누어 준다. | 조직사진의 배율이 커짐에 따라 실제 시야의 결정립수도 커진다. | 결정립 1개의 평균면적은 단위 면적당 결정립수의 역수를 취하여 구할 수 있다. |  | 1 | 결정립수를 측정할 때, 측정을 위해 그린 원 안의 결정립수는 1개, 원에 걸치는 결정립수는 1/2로 계산한다. | 정오답 | 5
1 | 선다형 | 46 | 조직 사진 위에 정해진 직경의 원을 그려 원 안에 들어가는 결정립 및 원에 걸치는 결정립수와 원의 면적을 이용하여 결정립도를 측정하는 방법은? | 비교법 | ASTM 결정입도 측정법 | 평적법 | 절단법 |  | 3 | 평적법은 조직 사진 위에 정해진 직경의 원을 그려 원 안에 들어가는 결정립 및 원에 걸치는 결정립수와 원의 면적을 이용하여 결정립도를 측정하는 방법이다. 참고로 비교법과 ASTM 결정입도 측정법은 동일한 측정방법의 다른 명칭이다. | 정오답 | 5
2 | 선다형 | 47 | 다음은 상의 양을 정량적으로 계산하기 위해 필요한 기호를 나타낸 것이다. 옳지 않은 것은? | 점 - D | 선 - L | 평면 - A | 곡면 - S |  | 1 | 점은 point의 약자인 P 로 작성한다. | 정오답 | 5
2 | 선다형 | 48 | 화상해석 시스템 중, 광학현미경으로부터 시편의 광학적인 상을 받아 전기적인 신호로 변환해주는 장치는? | CCD 카메라 | 스캐너 | 이미지 프로세서 | 정전압장치 |  | 2 | 스캐너는 광학현미경으로부터 시편의 광학적인 상을 받아 전기적인 신호로 변환해주는 장치이다. | 정오답 | 5
3 | 선다형 | 49 | 다음 중, Fe-C 평형상태도에서 고정된 값은? | 조성 | 온도 | 기압 | 미세조직 |  | 3 | Fe-C 평형상태도에서 기압은 1기압으로 일정하다. 기타 조성과 온도가 변함에 따라 미세조직의 정보도 변화한다. | 정오답 | 5
4 | 선다형 | 50 | A3 온도 이상 가열된 강을 1초 안에 200℃ 이하로 냉각 후 등온유지 하였을 때 생성되는 미세조직은? | 펄라이트 | 베이나이트 | 마르텐사이트 | 시멘타이트 |  | 2 | 200℃는 Ms 변태온도 이하의 온도이다. 강을 Ms 변태온도 이하로 급랭하면 마르텐사이트가 생성된다. | 정오답 | 5
5 | 선다형 | 51 | 하나의 액체에서 두 종류의 고체(성분 금속)가 일정한 비율로 동시에 정출되어 생기는 반응을 무엇이라고 하는가? | 공석 | 포정 | 공정 | 포석 |  | 3 | 공정이란, 하나의 액체에서 두 종류의 고체(성분 금속)가 일정한 비율로 동시에 정출되어 생기는 반응이다. | 정오답 | 5
5 | 선다형 | 52 | 다음중, 강의 표면에 질소를 침투하여 표면을 경화하는 방법을 무엇이라고 하는가? | 침탄 | 질화 | 침황 | 침화 |  | 2 | 강의 표면에 질소를 침투하여 표면을 경화하는 방법을 질화라고 한다. | 정오답 | 5
6 | 선다형 | 53 | 대표적인 구리합금의 명칭 및 주 합금원소의 함량이 올바르게 연결되지 않은 것은? | 톰백 : 구리(Cu) + 20% 미만의 아연(Zn) | 카트리지 황동 : 구리(Cu) + 30%의 주석(Sn) | 포금 : 구리(Cu) + 8 ~ 12% 주석(Sn) | 먼츠금속 : 구리(Cu) + 40%의 아연(Zn) |  | 2 | 카트리지 황동은 구리(Cu)에 약 30%의 아연(Zn)이 포함된 구리합금이다. | 정오답 | 5
6 | 선다형 | 54 | 다음 중, 열처리가 어려운 알루미늄합금은 어느 것인가? | 1XXX 합금 | 2XXX 합금 | 6XXX 합금 | 7XXX 합금 |  | 1 | 열처리가 어려운 알루미늄 합금 : 1XXX, 3XXX, 5XXX 합금, 열처리가 용이한 알루미늄 합금 : 2XXX, 6XXX, 7XXX 합금이다. | 정오답 | 5
7 | 선다형 | 55 | 다음 중, 경화능과 관련된 설명으로 옳지 않은 것을 고르시오. | 경화능이란, 담금질이 들어가는 깊이와 경도의 분포를 지배하는 능력을 말한다. | 경화능을 측정하는 가장 대표적인 시험법에는 조미니 시험법이 있다. | 조미니 곡선에서, 담금질단으로부터 거리 대비 경도의 분포가 완만하게 변화하는 경우가 급격하게 변화하는 경우보다 경화능이 좋다. | 강을 담금질을 실시할 때, 마르텐사이트 생성이 유리한 경우 경화능은 낮다. |  | 4 | 강을 담금질을 실시할 때, 마르텐사이트 생성이 유리한 경우 경화능은 좋다. | 정오답 | 5
8 | 선다형 | 56 | 아래 보기 중, 강의 결정입도 실험을 실시할 때 가장 나중에 실시되는 시험을 고르시오. | 결정립수의 측정 | 결정립 지수의 산출 | 결정립 노출 | 시험편의 선택 |  | 2 | 일반적으로 강의 결정입도 실험은 시료의 선택 및 준비, 시험편 부식 및 결정립 노출, 결정립수 측정, 결정립 지수의 산출, 보고서 작성, 정리정돈 순으로 실시된다. | 정오답 | 5
1 | 선다형 | 57 | 다음은 결정립과 관련된 설명이다. 옳지 않은 것을 고르시오. | 결정립은 하나의 결정핵으로부터 성장한 결정격자의 집합체를 말한다. | 각각의 결정립은 빛의 반사특성이 다르기 때문에 이를 이용하여 광학현미경으로 분석 가능하다. | 재료의 항복강도와 결정립의 평균 직경 사이의 관계식을 Hall-petch식이라고 한다. | 일반적으로 결정립의 크기가 작을수록 재료의 강도와 경도는 작아진다. |  | 4 | 일반적으로 결정립의 크기가 작을수록 재료의 강도와 경도는 커진다. | 정오답 | 5
1 | 선다형 | 58 | Hall-petch식에서 결정립의 평균 직경이 커짐에 따라 재료의 어떤 값이 어떻게 변화하는가? | 항복강도 - 커진다. | 항복강도 - 작아진다. | 전성, 연성 - 커진다. | 전성, 연성 - 작아진다. |  | 2 | Hall-petch식은 재료의 항복강도와 결정립의 평균 직경 간의 관계를 나타내는 식이다. 또한, 이 식에 따르면, 재료의 항복강도와 결정립의 평균 직경은 서로 반비례하므로 결정립의 평균 직경이 커짐에 따라 항복강도는 작아진다. | 정오답 | 5
3 | 선다형 | 59 | 강의 탄소함량에 따른 미세조직의 연결이 잘못된 것은? | 0.2% - ferrite + pearlite | 0.4% - ferrite + pearlite | 0.6% - cementite + pearlite | 1.0% - cementite + pearlite |  | 3 | 강에 탄소가 0.85% 포함될 경우 공석강으로 pearlite 가 형성되며, 이보다 탄소함량이 낮은 경우 ferrite + pearlite가 이보다 높은 경우에는 cementite + pearlite가 형성된다. | 정오답 | 5
3 | 선다형 | 60 | 다음 중, 순철의 특성으로 옳지 않은 것은? | 전성, 연성이 좋다. | 전기전도도 및 투자율이 낮다. | 탄소가 약0.02% 미만으로 포함되어 있으며, 그 외 불순물 또한 거의 함유하지 않는다. | 상온에서 강자성이다. |  | 2 | 순철은 전기전도도 및 투자율이 우수하며, 강도는 낮아 전기재료 등으로 한정적으로 사용된다. | 정오답 | 5
4 | 선다형 | 61 | 강을 담금질을 실시한 후, 취성을 제거하고 인성을 부여하고자 할 때 사용되는 열처리는 무엇인가? | 풀림 | 불림 | 뜨임 | 퀜칭 |  | 3 | 뜨임(템퍼링, tempering)은 재료에 적당한 인성을 부여하기 위해 A1점 이하의 적당한 온도로 가열, 유지한 후 냉각하는 열처리로 담금질한 강의 인성을 부여하므로 거의 모든 담금질된 강들은 뜨임을 실시한다.
4 | 선다형 | 62 | 다음 중 풀림의 효과로 알맞지 않은 것을 고르시오. | 강의 조직을 표준조직화 | 내부응력 제거 | 미세조직의 연화 | 가스 또는 불순물의 확산 및 방출 |  | 1 | 강의 조직을 표준조직화하는 열처리는 불림(normalizing) 이다.
5 | 선다형 | 63 | 다음 중 침탄재의 종류에 따라 침탄법을 분류한 것으로 옳지 않은 것은? | 고체 침탄법 | 액체 침탄법 | 가스 침탄법 | 전해 침탄법 |  | 4 | 침탄법은 침탄재의 종류에 따라 고체 침탄법, 액체 침탄법, 가스 침탄법으로 나뉜다.
6 | 선다형 | 64 | 아래는 알루미늄 및 알루미늄 합금에 관한 설명이다. 옳지 않은 것을 고르시오. | 순 알루미늄은 밀도가 낮아 가볍고 강도가 약하다. | 순 알루미늄은 산소와 반응이 거의 없어 녹이 잘 슬지 않는다. | 순 알루미늄보다는 합금형태로 많이 사용된다. | 1100-T14는 가공용 알루미늄 합금을 나타낸다. |  | 2 | 순 알루미늄은 산소와 쉽게 반응하지만, 산소와 반응 후 표면에 산화피막을 형성하기 때문에 녹이 잘 슬지 않는다.
7 | 선다형 | 65 | 다음 중 일반적인 시료관리 방법으로 가장 옳지 않은 것은? | 재결정 온도가 약 200℃인 시료를 마운팅하기 위해 수지를 이용한 콜드 마운팅을 실시하였다. | 열처리 시료의 구분을 위해 시료 표면 약하게 흠집을 남겨 표시하였다. | 오늘 측정을 완료하지 못한 시험편을 다른 시험편과 혼입되지 않게 하기 위해 장비 옆 데시케이터에 보관하였다. | 용액에 의한 변형을 최소화하기 위해 시료를 절단 할 때 냉각제를 사용하지 않았다. |  | 4 | 시료를 절단할 때 발생하는 열로 인해 시료의 정보가 변형될 수 있으므로, 냉각제를 사용해야 한다.
7 | 선다형 | 66 | 다음 중 탄화물의 양이 증가함에 따라 그 값이 감소하는 것은? | 인장강도 | 경도 | 연신율 | 피로한도 |  | 3 | 탄화물 즉 시멘타이트 함량이 증가함에 따라 강도 및 경도는 증가하고 연신율은 감소한다. 피로한도는 강도에 비례한다.
8 | 선다형 | 67 | 다음 중 KS D 0205 강의 페라이트 및 오스테나이트 결정입도 시험법에서 정의된 결정립수 측정방법 중, 측정선과 결정립의 교차하는 선분 수 혹은 교차점 수를 이용하여 결정입도 지수를 판정하는 방법의 명칭은? | 비교법 | 횡단 선분법 | 면적 측정법 | 점산법 |  | 2 | KS D 0205 강의 페라이트 및 오스테나이트 결정입도 시험법에서 정의된 결정립수 측정방법은 비교법과 횡단 선분법이 있다. 이 중, 측정선과 결정립의 교차하는 선분 수 혹은 교차점 수를 이용하여 결정입도 지수를 판정하는 방법은 횡단 선분법이다.