## 3-2. 평가(시험)
3-2. 평가내용-시험
차시 | 문항유형 | 문항번호 | 평가문항 | [5 empty] | 정답 및 해설 |  | 채점기준 | 배점 | 문항출제목표 (※서술형 문항만 기재) | NCS 능력단위 분류번호 및 능력단위 명 | NCS 능력단위 요소 분류번호 및 능력단위요소 명
|  |  | 문제 | 보기1 | 보기2 | 보기3 | 보기4 | 보기5 | 정답 | 해설
1 | 선다형 | 1 | 에피텍시(Epitaxy) 웨이퍼에 대한 설명 중 옳은 것은? | 다결정으로 이루어진 웨이퍼 상에 얇은 박막결정을 성장시킨 웨이퍼이다. | 이종결합 에피텍시(Heteroepitaxy)는 성장되는 결정이 기판 결정과 동일물질 막을 기르는 기술이다. | 새 결정은 기판과 다른 새로운 결정 구조 및 방향성을 가진다. | 동종결합 에피텍시(Homoepitaxy)는 기판 웨이퍼 위에 같은 방향성을 갖는 다결정 막을 기르는 기술이다. |  | 3 | 에피텍시(Epitaxy) 웨이퍼의 새 결정은 기판과 다른 새로운 결정 구조 및 방향성을 가집니다. | 정오답 | 5
1 | 선다형 | 2 | 실리콘 구조에 대한 설명 중 옳지 않은 것은? | 최외각 4개의 전자가 있는 4가의 원소이다. | 원자 중 하나가 다른 불순물 원자와 대체되면 최외각 전자의 개수가 증가 또는 감소한다. | 한 개의 실리콘 원자는 주변 네 개의 원자와 공유 결합한다. | N-type은 3족 원소를 주입하여 형성한다. |  | 4 | N-type은 As, P등 5족 원소를 주입하여 형성합니다. | 정오답 | 5
1 | 선다형 | 3 | 실리콘 원료 채취 과정을 올바르게 나열한 것은? | 원석→다결정 실리콘화(MGS)→고순도화→다결정 실리콘화(EGS) | 원석→다결정 실리콘화(EGS)→고순도화→다결정 실리콘화(MGS) | 원석→다결정 실리콘화(MGS)→다결정 실리콘화(EGS)→고순도화 | 원석→고순도화→다결정 실리콘화(MGS)→다결정 실리콘화(EGS) |  | 1 | 원석에서 MGS 실리콘을 추출하여 고순도화하고, EGS 다결정 실리콘을 얻습니다. | 정오답 | 5
1 | 진위형 | 4 | 웨이퍼의 용해속도 혹은 식각 속도에 미치는 방향의 영향은 표면 자유결합의 밀도에 기인한다. | [5 empty] | O | 표면 자유결합의 수에 따라 상대적 식각 속도는 증가합니다. | 정오답 | 5
1 | 진위형 | 5 | 에피층 패턴 이동에서 {100} 방향에서는 패턴 이동 현상이 가장 크다. | [5 empty] | X | {100} 방향에서는 패턴 이동 현상이 가장 작습니다. | 정오답 | 5
1 | 단답형 | 6 | 실리콘 잉곳(Ingot)을 700㎛ 두께로 얇게 썰고, 웨이퍼 양면을 연마한 웨이퍼는 무엇인가? | [5 empty] | 연마 웨이퍼 | 연마 웨이퍼는 실리콘 잉곳(Ingot)을 700㎛ 두께로 얇게 썰고, 웨이퍼 양면을 연마한 웨이퍼입니다. | 정오답 | 5
1 | 단답형 | 7 | 한 개의 실리콘 원자는 주변의 몇 개의 원자와 공유 결합하는가?(숫자만 기입) | [5 empty] | 4.0 | 한 개의 실리콘 원자는 주변의 4개의 원자와 공유 결합합니다. | 정오답 | 5
2 | 선다형 | 8 | FET에 대한 설명 중 옳지 않은 것은? | BJT(Bipolar Junction Transistor)에 비해 큰 공정 면적을 차지한다. | 고집적 디지털 및 아날로그 반도체 IC(Integrated Circuit)에 폭넓게 사용되고 있다. | 전자 또는 정공 한 종류의 운반자(Carrier)에 의해서 전류가 형성되는 다수 운반자 소자이다. | 단 극성(unipolar) 트랜지스터로 동작한다. |  | 1 | FET는 BJT(Bipolar Junction Transistor)에 비해 작은 공정 면적을 차지합니다. | 정오답 | 5
2 | 선다형 | 9 | NMOSFET의 스위치 온(ON) 상태에서의 현상 중 옳지 않은 것은? | (+)0.7 V의 작은 바이어스 전압이 게이트와 소스 양단에 동일하게 공급된다. | 게이트에 (+) 정전하가 생성된다. | 산화막 하단에 양전하가 생성된다. | 전기장이 게이트의 (+) 전하에 의해 생성된다 |  | 3 | 산화막 하단에 음전하가 생성됩니다. | 정오답 | 5
2 | 선다형 | 10 | MOSFET가 BJT에 비해 가지는 장점으로 옳지 않은 것은? | 접합 트랜지스터에 비해서 큰 입력 임피던스(108～1010[Ω])로 전압증폭소자에 적합하다. | 잡음특성이 양호하여 소신호를 취급하기 좋다. | 고주파 특성이 우수하다. | 집적회로에서 차지하는 공간이 적어 집적도를 높게 할 수 있다. |  | 3 | MOSFET는 BJT에 비해 고주파 특성이 나쁩니다. | 정오답 | 5
2 | 진위형 | 11 | PMOSFET는 스위치 온(ON) 상태에서 P-Type 기판의 상층 전자를 아래쪽으로 밀어내고, 정공을 채널 안으로 끌어당긴다. | [5 empty] | X | PMOSFET는 스위치 온(ON) 상태에서 N-Type 기판의 상층 전자를 아래쪽으로 밀어내고, 정공을 채널 안으로 끌어당깁니다. | 정오답 | 5
2 | 진위형 | 12 | PMOSFET는 풀업(Pull Up) 트랜지스터 기능을 수행한다. | [5 empty] | O | PMOSFET는 풀업(Pull Up) 트랜지스터 기능을 수행합니다. | 정오답 | 5
2 | 단답형 | 13 | MOSFET는 소스, 드레인, ( )(으)로 입출력 단자가 정해집니다. | [5 empty] | 게이트 | MOSFET는 소스(Source), 드레인(Drain), 게이트(Gate)로 입출력 단자가 정해집니다. | 정오답 | 5
2 | 단답형 | 14 | CMOSFET는 어떤 타입의 기판을 사용하는가? | [5 empty] | P-type | CMOSFET는 P-type의 기판을 사용합니다. | 정오답 | 5
3 | 선다형 | 15 | 이온주입 시 결정 손상에 대한 설명으로 옳지 않은 것은? | 이온 주입된 하전 입자들은 전자적 상호작용에 의한 탄성 충돌(Elastic Collision)을 한다. | 이온 주입된 하전 입자들은 핵 반응에 의한 비탄성 충돌(Inelastic Collision)을 한다. | 손상된 격자는 열처리에 의해 결정회복(Crystal Recovery)이 가능하다. | 가벼운 이온들인 경우 격자 손상 범위가 넓다. |  | 4 | 원자의 반경에 따라 가벼운 이온과 무거운 이원의 격자 손상 정도가 다른데 무거운 이온들인 경우 격자 손상 범위가 넓습니다. | 정오답 | 5
3 | 선다형 | 16 | 다음 중 질화막의 역할이 아닌 것은? | 보호막 | 산화막 마스크 | 캐패시터 유전체 | 전극 |  | 4 | 질화막은 절연체이기 때문에 전극으로 사용이 불가합니다. | 정오답 | 5
3 | 선다형 | 17 | 습식 산화 방법에 대한 설명으로 옳지 않은 것은? | 소스는 수증기(H2O)와 산소가스 복합체이다. | 액체 상태에서의 산화방식이다. | 빠른 산화속도를 갖는다. | 필드 산화막, 희생 산화막 성장에 주로 사용된다. |  | 1 | 소스는 수증기(H2O)를 사용합니다. | 정오답 | 5
3 | 진위형 | 18 | 트렌치 공극 채우기 과정은 트렌치 라이너(liner) 산화→웨이퍼 후면 질화막 제거→공극 채우기→밀집화→평탄화로 이루어진다. | [5 empty] | X | 트렌치 벽을 산화한 다음 공극을 채운 후 웨이퍼 후면 질화막을 제거합니다. 평탄화 실시 후 결정을 밀집화하는 열처리를 실시합니다. | 정오답 | 5
3 | 진위형 | 19 | PWELL 이온 주입 공정에서 PMOS 영역은 감광막으로 마스킹 되어야 한다. | [5 empty] | O | PWELL 이온 주입 공정에서 PMOS 영역은 감광막으로 마스킹 되어야 합니다. | 정오답 | 5
3 | 단답형 | 20 | 소자 분리 공정은 산화막과 질화막 증착→사진 패턴→( )→트렌치 공극 채우기→산화막 평탄화→질화막 제거의 순서로 진행된다. | [5 empty] | 패턴 식각 | 소자 분리 공정은 산화막과 질화막 증착→사진 패턴→패턴 식각→트렌치 공극 채우기→산화막 평탄화→질화막 제거의 순서로 진행됩니다. | 정오답 | 5
3 | 단답형 | 21 | 열 산화막 두께 조정 변수에는 온도, 결정방향, ( )이(가) 있다. | [5 empty] | 압력 | 열 산화막 두께 조정 변수에는 온도, 결정방향, 압력이 있습니다. | 정오답 | 5
4 | 선다형 | 22 | 게이트 공정 흐름을 바르게 나타낸 것은? | 산화막 성장→폴리 실리콘 성장→N+ 이온주입→포토 패턴→식각 | 폴리 실리콘 성장→산화막 성장→N+ 이온주입→포토 패턴→식각 | 산화막 성장→폴리 실리콘 성장→포토 패턴→N+ 이온주입→식각 | 산화막 성장→N+ 이온주입→폴리 실리콘 성장→포토 패턴→식각 |  | 1 | 게이트 산화막을 성장하고 그 위에 폴리 실리콘을성장한 다음 인(P)으로 이온 주입, 포토 패턴, 식각 순으로 진행합니다. | 정오답 | 5
4 | 선다형 | 23 | 게이트 층간 공간 막의 역할이 아닌 것은? | 전기적 절연이 주된 목적이다. | 소스-드레인 이온 주입 시 자기정렬 마스크의 기능을 한다. | 급격한 접합 구조를 점진적으로 완화한 구조로 만들어 전기자의 세기를 완화한다. | 소스, 드레인 이온 주입 영역을 설정(offset)한다. |  | 1 | 게이트 층간 공간 막의 주된 목적은 소스-드레인 이온 주입 시 자기정렬 마스크의 기능입니다. | 정오답 | 5
4 | 선다형 | 24 | NMOS 소스-드레인 공정에 대한 설명 중 옳지 않은 것은? | 감광막을 1.3㎛ 정도로 도포하고 노광, 현상한다. | 고 전류로 아세닉(As) 이온 주입을 한다. | 화학세정만 수행한다. | 중 전류로 인(P) 이온 주입을 한다. |  | 3 | 무 금속 플라즈마 에싱(ashing)과 황산 계열 피라나 화학 세정, SC1 용액 + 메가소닉 세정을 한다. | 정오답 | 5
4 | 진위형 | 25 | 자기정렬 방식은 소스와 드레인의 비대칭을 극복하는 방식이다. | [5 empty] | X | 자기정렬 방식은 소스와 드레인의 대칭성 때문에 사용할 수 있는 방법입니다. | 정오답 | 5
4 | 진위형 | 26 | NSD 공정과 PSD 공정의 차이점은 열처리이다. | [5 empty] | O | 열처리는 PSD 공정이 완료되면 수행합니다. | 정오답 | 5
4 | 단답형 | 27 | 게이트 공정 후 세정 시 과산화수소와 함께 감광막 제거에 사용되는 용액은? | [5 empty] | 황산 | 황산(H2SO4)과 과산화수소(H2O2)가 3:1로 혼합된 용액을 가지고 피라나(Piranha) 세정을 실시한다. | 정오답 | 5
4 | 단답형 | 28 | 폴리실리콘 성장에 사용하는 CVD 방법은? | [5 empty] | LPCVD | 폴리실리콘 성장에는 낮은 압력 상태에서 성장하는 LPCVD(Low Pressure CVD)법을 사용합니다. | 정오답 | 5
5 | 선다형 | 29 | 실리사이드 공에 대한 설명으로 옳지 않은 것은? | 단결정 실리콘과 금속이 결합하는 화합물이다. | 소스와 드레인을 형성하는 실리콘 표면 층 금속화에 사용된다. | 게이트 실리콘 금속화에 사용된다. | CMOS 공정에서 텅스텐(W)과 알루미늄(Al)의 상호 연결을 위해 타이실리사이드, 코발트실리사이드가 사용된다. |  | 3 | 게이트 실리콘 금속화는 폴리사이드(Polyside)라 부릅니다. | 정오답 | 5
5 | 선다형 | 30 | 켄텍 홀의 패턴과 식각에 대한 설명으로 옳지 않은 것은? | 고립된 홀의 사이즈는 밀집된 홀의 사이즈보다 작다. | 마스크 상에서는 사각형이고, 웨이퍼 상에서는 원형이다. | 홀의 상층부의 지름과 홀의 하층부의 지름 크기는 단지 식각 공정에서 발생된다. | 홀의 상층부의 지름이 홀의 하층부의 지름보다 작다. |  | 3 | 홀의 상층부의 지름과 홀의 하층부의 지름 크기는 패턴 공정에서 유발됩니다. | 정오답 | 5
5 | 진위형 | 31 | 컨텍 홀 공정에서 장막 금속은 전기 전도도를 향상시킨다. | [5 empty] | X | 전기 전도도는 주 금속의 저항에 의해 결정됩니다. | 정오답 | 5
5 | 진위형 | 32 | 컨텍 홀 채우기 공정에서 막은 되도록 한 번에 증착한다. | [5 empty] | X | 막은 여러 번으로 나누어 반복 증착됩니다. | 정오답 | 5
5 | 단답형 | 33 | 실리사이드 형성을 위한 선행 열처리 온도는 몇 도(℃)인가? | [5 empty] | 910.0 | 실리사이드 형성을 위한 선행 열처리 온도는 725℃이고, 최종 열처리 온도는 910℃ 입니다. | 정오답 | 5
5 | 단답형 | 34 | 다마신(Damascene) 공정의 금속막 형성 방법은 무엇인가? | [5 empty] | 전해 도금법 | 다마신(Damascene) 공정의 금속막 형성 방법은 전해 도금법입니다. | 정오답 | 5
6 | 선다형 | 35 | 최상층 메탈(Top Metal, M5)과 하층(M1, M2, M3, M4) 메탈 배선에서 차이점이 아닌 것은? | 알루미늄의 선폭이 크고, 두께가 두껍다. | 소자 테스트 시 프로버(Prober)의 컨택 깊이를 확보해야 한다. | 패드(Pad)로 사용될 영역은 얇다. | 조립 시 와이어와 본딩(Bonding) 접착력을 유지해야 한다. |  | 3 | 패드(Pad)로 사용될 영역은 충분한 두께가 요구된다. | 정오답 | 5
6 | 선다형 | 36 | 금속 배선막의 적층 구조로 올바른 것은? | 방사 방지막/층 베리어(Barrier)막/주 금속막/상층 베리어(Barrier)막/덮개막 | 하층 베리어(Barrier)막/주 금속막/상층 베리어(Barrier)막/덮개막/반사 방지막 | 하층 베리어(Barrier)막/방사 방지막/상층 베리어(Barrier)막/주 금속막/덮개막 | 하층 베리어(Barrier)막/주 금속막/상층 베리어(Barrier)막/방사 방지막/덮개막 |  | 4 | 금속 배선막의 적층구조는 하층 베리어(Barrier)막/주 금속막/상층 베리어(Barrier)막/방사 방지막/덮개막 순이다. | 정오답 | 5
6 | 선다형 | 37 | 비아(Via) 홀 층의 형성 시 중요 사항이 아닌 것은? | 상층과 하층의 동일 사이즈 원기둥 포토 패턴과 식각 조건이 필요하다. | 홀을 틈이 없는 원기둥 형태로 채우는 금속 증착법이 필요하다. | 확산막이 필요하다. | 홀 형성 후 금속 배선 공정 시 포토 패턴의 균일도 향상을 위한 평탄화가 필요하다. |  | 3 | IMD 층과 홀에 채워질 금속과의 스트레스 완화와 IMD 층으로부터 불순물 확산 방지막이 필요하다. | 정오답 | 5
6 | 진위형 | 38 | 비아(Via) 홀 형성 시 제 1 절연층(IMD-1)의 역할은 메탈 층으로부터 식각된 작고 큰 간격을 완전히 채우는 것이다. | [5 empty] | O | 메탈 층은 패턴의 모습이 다양하며 제 1 절연층의 역할은 식각된 패턴의 작고 큰 간격을 완전히 채우는 것입니다. | 정오답 | 5
6 | 진위형 | 39 | 퓨즈공정을 수행하는 이유는 1차 전기테스트 시 불량 부분을 제거하기 위해서이다. | [5 empty] | O | 퓨즈공정은 1차 전기테스트 시 불량 부분을 찾아내고, 유효한 칩으로 사용하기 위해서 불량 부분을 제거하는 공정이다. | 정오답 | 5
6 | 단답형 | 40 | 평탄화 공정이 필요한 이유는 칩의 집적도를 ( )시키기 위해서이다. | [5 empty] | 증가 | 평탄화 공정이 필요한 이유는 칩의 집적도를 증가시키기 위함입니다. | 정오답 | 5
6 | 단답형 | 41 | 비아(Via) 홀의 종횡비의 비율은 얼마가 알맞은가? | [5 empty] | 5:1 | 종횡비는 홀 금속 채우기에 중요한 공정 인자로써 가로와 세로의 비 5:1 정도가 양호합니다. | 정오답 | 5
7 | 선다형 | 42 | 포토 공정에서 감광막 두께 검사 방법으로 옳지 않은 것은? | 두께의 균일도는 웨이퍼 중심, 중간, 가장자리에서 9점을 선택하여 검사한다. | 패턴 없는 웨이퍼를 가지고 적용되는 레시피(Recipe)에 따라 두께를 측정하는 간접적 방법을 사용한다. | 두께 측정은 굴절 광학을 이용한다. | 공정이 진행되는 웨이퍼 상에서 검사한다. |  | 4 | 공정이 진행되는 웨이퍼 상에서는 단차 문제 때문에 검사가 불가능하고, 패턴 없는 웨이퍼를 사용하여 검사합니다. | 정오답 | 5
7 | 선다형 | 43 | 포토 공정에서 공정 검사 항목과 관련 없는 것은? | 선 폭 | 공간 폭 | 전기적 CD(Critical Dimension) | 패턴 프로파일(Profile) |  | 3 | 전기적 CD(Critical Dimension) 검사는 식각 공정의 검사 항목이다. | 정오답 | 5
7 | 선다형 | 44 | 식각 공정에서 선과 공간 형성 시 마이크로 로딩(Micro loading) 효과가 아닌 것은? | 단일 웨이퍼의 경우 이 효과는 가장 크다. | 넓은 식각 영역을 갖는 웨이퍼는 상대적으로 작은 식각 영역을 갖는 웨이퍼 보다 식각률(ER)은 크다. | 고립(Iso) 패턴이 밀집 패턴보다 상대적으로 식각률(ER)은 크다. | 주로 배치 식각 공정(Batch Etch Process)에 영향을 준다. |  | 1 | 단일 웨이퍼의 경우 이 효과를 최소화할 수 있습니다. | 정오답 | 5
7 | 진위형 | 45 | 공정 진행 중에 수율을 검사할 수 있다. | [5 empty] | X | 수율은 공정이 완전히 완료된 후 측정합니다. | 정오답 | 5
7 | 진위형 | 46 | 식각 공정에서 홀 형성 시 마이크로 로딩(Micro loading) 효과로 크기가 작은 홀(Hole)은 큰 홀(Hole)에 비해 식각률(ER)이 낮다. | [5 empty] | O | 식각 공정에서 홀 형성 시 마이크로 로딩(Micro loading) 효과로 크기가 작은 홀(Hole)은 큰 홀(Hole)에 비해 식각률(ER)이 낮습니다. | 정오답 | 5
7 | 단답형 | 47 | 공정 진행 중 전기적 특성 검사가 행해지는 단계는 무슨 공정 이후인가? | [5 empty] | 1차 메탈 공정 | 1차 전기테스트는 입출력 패드가 구비되는 1차 메탈(M1) 공정 후 가능합니다. | 정오답 | 5
7 | 단답형 | 48 | SEM 장비를 이용해 주어진 공정 규정 조건의 선 폭과 공간의 사이즈, 형상(Profile) 부분을 검사하는 공정은? | [5 empty] | 사진 공정 | 사진 공정은 SEM 장비를 이용해 주어진 공정 규정 조건의 선 폭과 공간의 사이즈, 형상(Profile) 부분을 검사합니다. | 정오답 | 5
8 | 선다형 | 49 | 웨이퍼 수율 맵(map) 정보의 역할이 아닌 것은? | 우수한 칩 분류를 한다. | 제조 공정의 성능을 개선하는데 통계적 자료로 활용된다. | 평가와 제조 설비의 수율 정보를 제공한다. | 설계의 타당성을 검증한다. |  | 4 | 설계의 타당성은 양호한 칩이 하나만 나와도 검증됩니다. | 정오답 | 5
8 | 선다형 | 50 | 수율 분석 시스템에 필요하지 않는 부분은? | 공정 데이터 | 장비 모니터링 데이터 | 계측기 모니터링 데이터 | 웨이퍼 분류 테스트 결과 |  | 3 | 계측기 모니터링 데이터는 계측기의 교정을 위해 필요합니다. | 정오답 | 5
8 | 선다형 | 51 | 전기적 변수(Parameter)에 대한 설명 중 옳지 않은 것은? | 테스트는 두 번째 금속 층(M2)이 완료된 공정 후에 실시된다. | 웨이퍼 상에 위치한 검사용 패턴 구조에서 수행되는 전기적인 테스트이다. | 물리적인 구조에 인가되는 직류 전압을 갖는 소자 테스트이다. | 접촉 프로브(Probe) 장비를 사용한다. |  | 1 | 테스트는 최초의 금속 층(M1)이 완료된 공정 후에 실시됩니다. | 정오답 | 5
8 | 진위형 | 52 | 웨이퍼 직경이 증가하면서 부분적인 불량 칩을 높인다. | [5 empty] | X | 웨이퍼 직경이 증가하면서 부분적인 불량 칩을 줄입니다. | 정오답 | 5
8 | 진위형 | 53 | 고온과 저온에서 테스트하여 칩의 수명을 예측할 수 있다. | [5 empty] | X | 칩의 수명을 측정하는 것은 신뢰성 평가입니다. | 정오답 | 5
8 | 단답형 | 54 | 웨이퍼 레벨에서 수율을 계산하기 위한 공식은 FAB 수율 x ( )이다. | [5 empty] | 테스트 수율 | 웨이퍼 레벨에서 수율을 계산하기 위한 공식은 FAB 수율 x 테스트 수율입니다. | 정오답 | 5
8 | 단답형 | 55 | 디바이스가 모든 동작 시간과 관련된 타이밍(Timing) 규격의 충족 여부를 검사하는 수율 테스트는? | [5 empty] | AC 테스트 | AC 테스트는 디바이스가 모든 동작 시간과 관련된 타이밍(Timing) 규격의 충족 여부를 검사하는 수율 테스트입니다. | 정오답 | 5
9 | 선다형 | 56 | 반도체 제조 공정 재료에 속하지 않는 것은? | 감광제 | 금속 타킷(Tarket) | 가스 | 제진대 |  | 4 | 제진대는 장비의 진동을 줄이기 위해서 사용합니다. | 정오답 | 5
9 | 선다형 | 57 | 웨이퍼 품질 평가 항목이 아닌 것은? | 평탄도 | 불순물 입자 | 긁기 | 깨짐성 |  | 4 | 깨지지 않으면 좋겠지만 깨짐성은 결정의 고유 특성입니다. | 정오답 | 5
9 | 선다형 | 58 | 반도체 재료 중 화학 약품의 특성 평가 항목이 아닌 것은? | 불순물 분포 | 반응 생성물의 안전성 | 반응 시간 | 반응의 정확성 |  | 3 | 반응 시간은 항상 변화하므로 화학 약품의 특성 평가 항목과 거리가 멉니다. | 정오답 | 5
9 | 진위형 | 59 | 사용 공정은 건식 식각, 화학증기증착(CVD), 포토 현상 공정에 사용되고 있다. | [5 empty] | X | 사용 공정은 건식 식각, 화학증기증착(CVD), 이온 주입 공정에 사용되고 있습니다. 포토 공정과는 관계가 없습니다. | 정오답 | 5
9 | 진위형 | 60 | 공압 가스는 공기를 이용하여 밸브의 작동을 조작하는 가스이다. | [5 empty] | O | 공압 가스는 공기를 이용하여 밸브의 작동을 조작하는 가스입니다. | 정오답 | 5
9 | 단답형 | 61 | 실리콘 원소 격자 사이에 분포한 산소 원자 농도는 무엇인가? | [5 empty] | IO | IO(Interstitial Oxygen)는 실리콘 원소 격자 사이에 분포한 산소 원자 농도를 말합니다. | 정오답 | 5
9 | 단답형 | 62 | 포토 공정 재료 중 빛을 받으면 화학적 반응이 일어나는 고분자 화합물은? | [5 empty] | 감광제 | 감광제는 빛을 받으면 감응하여 화학적 반응을 일으킵니다. | 정오답 | 5
10 | 선다형 | 63 | 감광막 스핀 코우팅 시 두께 변수가 아닌 것은? | 감광막 내의 고형분 함량 | 스핀 코우터 상수 | 스핀모터 회전수 | 부가 첨가제의 양 |  | 4 | 부가 첨가제의 양은 스핀 코우팅과 관계가 없습니다. | 정오답 | 5
10 | 선다형 | 64 | 다음 중 산화막을 사용하지 않는 층은? | 메탈과 비아층의 절연막 | 게이트 절연막 | 메탈과 메탈 절연막 | 게이트와 소스-드레인 절연막 |  | 1 | 메탈과 비아층의 절연이 되면 모든 전원 공급이 이루어지지 않습니다. | 정오답 | 5
10 | 선다형 | 65 | 신뢰성 평가에 대한 필요성에 대한 설명 중 옳지 않은 것은? | 사용조건이 단순화되면서 극단적인 환경에서 사용되는 제품이 증가하고 있다. | 보증 시간 증가에 따른 고 신뢰도 제품이 요구된다. | 제품의 복합화에 따라 고장빈도의 증가로 인한 손해가 증대한다. | 기술개발 속도가 빨라져 신기술, 신재료 등에 대한 미 평가 분야가 확산되고 있다. |  | 1 | 사용조건이 다양화되면서 극단적인 환경에서 사용되는 제품이 증가하고 있습니다. | 정오답 | 5
10 | 진위형 | 66 | 시트 저항은 첫 번째 메탈 층 공정 후 측정 가능하다. | [5 empty] | O | 시트 저항은 첫 번째 메탈 층 공정 후 측정 가능합니다. | 정오답 | 5
10 | 진위형 | 67 | 통계적 상관 관계 규명 중 기울기(r) 값이 1인 경우 양의 높은 상관 관계를 갖는다. | [5 empty] | O | 통계적 상관 관계 규명 중 기울기(r) 값이 1인 경우 양의 높은 상관 관계를 가집니다. | 정오답 | 5
10 | 단답형 | 68 | 산화막 두께 측정 방법 중 탐 침으로 산화막 두께 부분을 물리적으로 스캔하며 측정하는 방법은? | [5 empty] | 프로파일러 방법 | 프로파일러 방법은 산화막 두께 측정 방법 중 탐 침으로 산화막 두께 부분을 물리적으로 스캔하며 측정하는 방법입니다. | 정오답 | 5
10 | 단답형 | 69 | 감광제 점도의 단위는? | [5 empty] | cps | 감광제 점도의 단위는 cps입니다. | 정오답 | 5