## 3-2. 평가(시험)
3-2. 평가내용-시험
차시 | 문항유형 | 문항번호 | 평가문항 | [5 empty] | 정답 및 해설 |  | 채점기준 | 배점 | 문항출제목표 (※서술형 문항만 기재) | NCS 능력단위 분류번호 및 능력단위 명 | NCS 능력단위 요소 분류번호 및 능력단위요소 명
|  |  | 문제 | 보기1 | 보기2 | 보기3 | 보기4 | 보기5 | 정답 | 해설
1 | 선다형 | 1 | 리튬이온전지에 사용되는 주요 양극 소재로 옳지 않은 것은 무엇인가? | [5 empty] | 4 | ④는 양극 소재가 아닙니다. | 정오답 | 5 | - | - | -
1 | 선다형 | 2 | 리튬이온전지의 주요 활용 분야로 옳지 않은 것은 무엇인가? | 스마트폰 | 전기차 | 노트북 | 미사일 |  | 4 | 리튬이온전지는 휴대용 전자기기, 수송 분야, 에너지 저장 시스템 분야에 주로 적용되고 있습니다. | 정오답 | 5 | - | - | -
1 | 선다형 | 3 | 전지 조립 직후의 리튬이온전지 전압은 무엇인가? | 0 V | 1 V | 2 V | 3 V |  | 1 | 리튬이온전지는 완전 방전된 상태로 조립됩니다. 따라서 전압은 0 V입니다. | 정오답 | 5 | - | - | -
1 | 진위형 | 4 | 리튬이온전지는 과거 이차전지보다 에너지밀도가 낮고 무겁다. | [5 empty] | X | 리튬이온전지는 기존 이차전지보다 에너지밀도가 높고, 가볍습니다. | 정오답 | 5 | - | - | -
1 | 진위형 | 5 | 2019년 노벨화학상은 리튬이온전지 개발자에게 수여되었다. | [5 empty] | O | 2019년 노벨화학상은 리튬이온전지 개발자에게 수여되었습니다. | 정오답 | 5 | - | - | -
1 | 단답형 | 6 | 리튬이온전지에서 양극과 음극의 전기적 접촉을 차단하는 소재는 무엇인가? | [5 empty] | 분리막 | 분리막은 양극과 음극의 전기적 접촉을 차단하는 역할을 합니다. | 정오답 | 5 | - | - | -
1 | 단답형 | 7 | 충전 시 리튬이온전지 내에서 리튬이온은 어느 전극으로 어느 전극으로 이동하는지 간단히 설명하시오. | [5 empty] | 양극에서 음극으로 이동 | 충전 시 리튬이온은 양극에서 음극으로 이동합니다. | 정오답 | 5 | - | - | -
2 | 선다형 | 8 | 패러데이 상수(F)에 대한 설명으로 옳지 않은 것은 무엇인가? | 전위와 관련된 상수 | 전자 1 몰의 전하량 | 96485 C | 96485 A·s |  | 1 | 패러데이 상수(F)는 전위와 관련이 없습니다. | 정오답 | 5 | - | - | -
2 | 선다형 | 9 | 전기화학에서 캐소드(Cathode)와 애노드(Anode)는 무엇을 기준으로 정의되는가? | 전위의 높고 낮음 | 반응의 종류 | 전극의 소재 | 표준전극전위 부호 |  | 2 | 캐소드(Cathode)와 애노드(Anode)는 반응의 종류(또는 특성)에 따라 정의됩니다. | 정오답 | 5 | - | - | -
2 | 선다형 | 10 | 구리 양극와 아연 음극으로 구성된 다니엘 전지의 방전 과정에 대한 설명으로 옳지 않은 것은 무엇인가? | 전자는 음극에서 양극으로 흐른다. | 음이온은 양극에서 음극으로 흐른다. | 양이온의 흐름 방향은 음극에서 양극이다. | 도선을 연결할 때, 반응이 자발적으로 일어나지 않는다. |  | 4 | 전위가 다른 두 전극을 연결하면 반응이 자발적으로 일어납니다. | 정오답 | 5 | - | - | -
2 | 진위형 | 11 | 이차전지 분야에서는 혼동을 피하기 위해 충전 반응을 기준으로 양극(Cathode)과 음극(Anode)을 정의한다. | [5 empty] | X | 이차전지 분야에서는 혼동을 피하기 위해 방전 반응을 기준으로 환원 반응이 일어나는 전극을 양극(Cathode), 산화 반응이 일어나는 전극을 음극(Anode)으로 정의합니다. | 정오답 | 5 | - | - | -
2 | 진위형 | 12 | 전류의 흐름 방향과 전자의 흐름 방향은 항상 서로 반대이다. | [5 empty] | O | 전류의 흐름 방향과 전자의 흐름 방향은 항상 서로 반대입니다. | 정오답 | 5 | - | - | -
2 | 단답형 | 13 | 전지 내부에서 양극과 음극 사이에 전기 전달은 어떤 전하 이동체에 의해 이루어지는가? | [5 empty] | 이온 | 양극과 음극 사이에서는 이온에 의한 전기 전달이 이루어집니다. | 정오답 | 5 | - | - | -
2 | 단답형 | 14 | A, B 두 전극 반응을 이용하여 전지를 구성하였다. 표준 상태에 있다고 가정할 때, 어느 전극이 양극인가? | [5 empty] | A 전극 | A 전극의 표준전극전위가 더 높습니다. 따라서 A 전극이 양극입니다. | 정오답 | 5 | - | - | -
3 | 선다형 | 15 | 다음 중 물질전달 메커니즘이 아닌 것은 무엇인가? | 확산 | 전하 전달 | 대류 | 이동 |  | 2 | 전기화학에서 물질전달 메커니즘은 크게 확산(Diffusion), 이동(Migration) 그리고 대류 (Convection) 등으로 분류됩니다. | 정오답 | 5 | - | - | -
3 | 선다형 | 16 | Butler–Volmer 식에 대한 설명으로 옳지 않은 것은 무엇인가? | 전류를 과전압, 즉 전위의 함수로 표현한 식이다. | 전위가 평형 전위보다 낮아지면 환원 전류(양의 전류)가 지수함수적으로 증가한다. | 산화 전류를 시스템에 흘려주면 전극의 전위는 양의 방향으로 움직인다. | 이 식은 모든 실험 조건에서 적용 가능하다. |  | 4 | 전류가 매우 작은 실험인 경우, 전극 표면의 농도가 벌크 농도와 비슷하다고 가정할 수 있습니다. 이때 전류-전압 식은 더욱 간단히 표현되는데, 이 식을 Butler-Volmer 식이라 부릅니다. 이 식은 특정 경우에만 적용되는 근사식입니다. | 정오답 | 5 | - | - | -
3 | 선다형 | 17 | 충전 시에 양극에서는 이와 같은 반응이 진행되었다. 코발트 산화수 변화를 바르게 표현한 것은 무엇인가? | +3에서 +3.5로 산화수가 증가한다. | +3에서 +4로 산화수가 증가한다. | +3에서 +2로 산화수가 감소한다. | +3에서 +2.5로 산화수가 감소한다. |  | 1 | 충전 시에 양극에서는 코발트 산화수가 +3에서 +3.5로 증가합니다. | 정오답 | 5 | - | - | -
3 | 진위형 | 18 | 반응속도론만 정확히 이해한다면 전기화학 반응의 반응 속도를 정확히 예측할 수 있다. | [5 empty] | X | 전기화학 반응에서 반응속도를 이해하는 데 있어서 전극 반응에 기초한 반응속도론만으로는 불충분합니다. 용액 쪽에서 전극 반응이 일어나는 전극 표면으로의 물질 전달을 반드시 고려해야 측정되는 전류를 완벽하게 이해할 수 있습니다. | 정오답 | 5 | - | - | -
3 | 진위형 | 19 | 다음 전극 반응에서 철의 산화수는 감소하였다. | [5 empty] | O | 철(Fe)의 산화수는 +3에서 +2로 감소합니다. | 정오답 | 5 | - | - | -
3 | 단답형 | 20 | 전지의 부피가 12.5㎤이고, 전지 전압과 용량이 각각 3.7 V와 1650 mAh인 전지가 있다. 이 전지의 부피에너지밀도는 얼마인가? | [5 empty] | 488 Wh/L | 부피 : 가로×세로×두께＝5×5×0.5＝12.5 ㎤이며 부피에너지밀도는 6.11 Wh/12.5 ㎤＝488 Wh/L입니다. | 정오답 | 5 | - | - | -
3 | 단답형 | 21 | 다음에 제시된 양극재의 전극 반응을 봤을 때 이론 용량은 얼마인가? | [5 empty] | 164 mAh/g | 정답과 풀이는 다음과 같습니다. | 정오답 | 5 | - | - | -
4 | 선다형 | 22 | 배터리 조립공정을 위해 압연된 전극을 일정한 폭이나 사이즈로 자르는 극판 공정은 무엇인가? | 코팅 공정 | 슬리팅 공정 | 압연 공정 | 혼합 공정 |  | 2 | 슬리팅 공정(펀칭, 절단)이란 배터리 조립 공정을 위해 압연된 전극을 일정한 폭이나 사이즈로 자르는 공정입니다. | 정오답 | 5 | - | - | -
4 | 선다형 | 23 | 믹싱 공정은 극판 내에 활물질과 도전제의 분산에 매우 큰 영향은 미친다. 믹싱 공정의 주요 변수로 옳지 않은 것은 무엇인가? | 믹싱 순서 | RPM(회전 속도) | 믹싱 장비 | 온도 |  | 4 | 믹싱 공정의 주요 변수는 믹싱 순서, 믹싱 시간, 회전 속도, 믹싱 장비 등입니다. | 정오답 | 5 | - | - | -
4 | 선다형 | 24 | 원통형 전지의 조립 공정이 아닌 것은 무엇인가? | 열 압착에 의한 밀봉 | 전해액 주입 공정 | 캔 상부 비딩 | 권취 공정(와인딩 공정) |  | 1 | 열 압착에 의한 밀봉은 파우치 전지 조립 과정입니다. | 정오답 | 5 | - | - | -
4 | 진위형 | 25 | 파우치 전지는 전지 내부에서 발생하는 압력에 취약하기 때문에 첫 충전 과정에서 발생하는 가스를 제거하는 디개싱(Degassing, 가스 제거) 과정이 있다. | [5 empty] | O | 파우치 전지는 전지 내부에서 발생하는 압력에 취약하기 때문에 첫 충전 과정에서 발생하는 가스를 제거하는 디개싱(degassing, 가스 제거) 과정이 필요합니다. | 정오답 | 5 | - | - | -
4 | 진위형 | 26 | 화성 공정 중에서 배터리를 정해진 온도, 습도에서 일정 시간 동안 보관하는 에이징(Aging) 작업은 배터리 내부에 주입한 전해액을 균일하게 분포시키는 데 그 목적이 있다. | [5 empty] | O | 에이징(Aging)이란 배터리를 정해진 온도·습도에서 일정 시간 동안 보관하여, 배터리 내부에 주입한 전해액이 전지 내부에 균일하게 분포되도록 하는 것입니다. | 정오답 | 5 | - | - | -
4 | 단답형 | 27 | 원통형 전지 내부 온도가 비정상적으로 상승할 때 전지 저항이 크게 증가하여 전류를 차단하는 소자는 무엇인가? | [5 empty] | PTC 소자 | PTC(Positive Temperature Coefficient)란 전지 내부 온도가 비정상적으로 상승 시 전지 저항이 크게 증가하여 전류를 차단하는 소자입니다. | 정오답 | 5 | - | - | -
4 | 단답형 | 28 | 극판 도포 방법으로서 코팅 속도는 다소 느리나 코팅 폭 조절이 용이한 도포 방식은 무엇인가? | [5 empty] | 콤마 코팅 | 콤마 코팅 방식은 코팅 스피드가 다소 느리지만 코팅 폭 조절이 용이합니다. | 정오답 | 5 | - | - | -
5 | 선다형 | 29 | 표준속도상수가 CV 곡선에 미치는 영향으로 옳지 않은 것은 무엇인가? | [5 empty] | 2 |  | 정오답 | 5 | - | - | -
5 | 선다형 | 30 | 반무한 확산 조건에서 평면 전극을 사용하여 순환 전압 전류법으로 전극 반응을 분석하였다. 이때 관찰되는 환원 반응의 Peak Current에 대한 설명으로 옳지 않은 것은 무엇인가? | 전극 면적에 비례한다. | 확산계수가 클수록 증가한다. | 산화체 농도에 비례한다. | 스캔 속도에 반비례한다. |  | 4 |  | 정오답 | 5 | - | - | -
5 | 선다형 | 31 | 스캔 속도가 CV 곡선에 미치는 영향을 올바르게 표현한 것은 무엇인가? |  |  |  | 전류는 전극 면적에 관계 없다. |  | 1 |  | 정오답 | 5 | - | - | -
5 | 진위형 | 32 | 전지의 율속 특성 평가 시 방전 속도를 높이면 전지의 전압은 상승한다. | [5 empty] | X | 방전 시, 전류가 증가함에 따라 전지 내부 저항으로 인해 과전압이 발생하여 전압이 떨어집니다. | 정오답 | 5 | - | - | -
5 | 진위형 | 33 | 다음 반응에서 전극의 전위를 증가시키면 산화 반응이 일어난다. | [5 empty] | O | 전위를 높이면, 즉 전자의 에너지를 낮추면 산화반응이 일어납니다. | 정오답 | 5 | - | - | -
5 | 단답형 | 34 | 리튬이온전지의 충방전 특성 평가 시 사용하는 충전 방식은 무엇인가? | [5 empty] | CC-CV 모드 | CC-CV(정전류/정전압) 모드는 과전압으로 인해 평형 전압보다 높은 전압이 인가되기 때문에 종지 전압에 도달하면 정전압 모드로 충전합니다. 충전 시 C-rate가 높을수록 CC 구간은 짧아지고 CV 구간은 길어집니다. | 정오답 | 5 | - | - | -
5 | 단답형 | 35 | 순환 전압 전류법에서 표준전극전위보다 높은 전위에서 낮은 전위로 전극전위를 주사하면 어떤 반응이 일어나는가? | [5 empty] | 환원 반응 | 표준전극전위보다 높은 전위에서 낮은 전위로 전극의 전위를 바꾸어 주면 환원 반응이 일어납니다. | 정오답 | 5 | - | - | -
6 | 선다형 | 36 | 가역 용량이 대략 210 mAh/g인 NCM 소재의 리튬 환용율은 NCM 소재에 포함된 총 리튬의 몇 퍼센트인가? | ~60% | ~65% | ~70% | ~75% |  | 4 |  | 정오답 | 5 | - | - | -
6 | 선다형 | 37 | 다음 중 양극 소재의 주요 요구 특성으로 옳지 않은 것은 무엇인가? | 높은 전위 | 높은 난이도의 합성 과정 | 높은 가역 용량 | 장수명 |  | 2 | 양극 소재 핵심 요구 특성은 다음과 같습니다. ① 고에너지밀도(Energy Density) : 고전압, 고용량 ② 고출력(Power, Rate Capability) ③ 저가격(Cost) ④ 장수명(Cycle Life) ⑤ 고안전성(Safety) | 정오답 | 5 | - | - | -
6 | 선다형 | 38 | 아래 주요 양극재 중 소재 내부에 포함된 리튬 대비 충방전 시 실제 활용률이 가장 높은 소재는 무엇인가? | LCO | 하이니켈 NCM | LMO | LFP |  | 4 |  | 정오답 | 5 | - | - | -
6 | 진위형 | 39 | 니켈 함량이 동일할 때, 삼원계 NCM 소재는 삼원계 NCA 소재보다 출력 특성이 더 우수하다. | [5 empty] | X | 고성능 전기차에 필수인 고출력 배터리를 만들려면 NCM보다 NCA가 유리합니다. | 정오답 | 5 | - | - | -
6 | 진위형 | 40 | 삼원계 단결정 입자는 다결정 입자 대비 수명 특성이 우수하다. | [5 empty] | O | 다결정 입자에는 충방전이 진행되는 동안 입자의 크랙 발생하고, 전해액 분해가 크랙으로 인해 추가적으로 일어납니다. 삼원계 단결정 입자는 다결정 입자 대비 수명특성이 우수합니다. | 정오답 | 5 | - | - | -
6 | 단답형 | 41 | 결정 구조가 스피넬 구조를 가짐으로써 3차원 리튬이온 확산 경로로 인해 리튬이온의 이동 속도가 빠른 양극 소재는 무엇인가? | [5 empty] | LMO | 스피넬 구조 LMO에서는 리튬이온 이동이 3차원으로 일어나며, 출력 특성이 우수합니다. | 정오답 | 5 | - | - | -
6 | 단답형 | 42 | 다음과 같은 스피넬 양극 소재 결정 구조에서 리튬이온은 어느 종류의 빈 자리에 존재하는가? | [5 empty] | 사면체 |  | 정오답 | 5 | - | - | -
7 | 선다형 | 43 | 다음 중 음극 소재의 주요 요구 특성으로 옳지 않은 것은 무엇인가? | 높은 출력 특성 | 높은 전위 | 높은 가역 용량 | 장수명 |  | 2 | 음극 소재의 전극 전위가 낮을수록 전지의 전압은 높습니다. | 정오답 | 5 | - | - | -
7 | 선다형 | 44 | 아래 음극 소재 중 무게당 이론 용량이 가장 높은 소재는 무엇인가? | 천연 흑연 | SiO | Sn | Si |  | 4 | Si(실리콘)의 이론 용량이 가장 높습니다. | 정오답 | 5 | - | - | -
7 | 선다형 | 45 | 합금계 소재에 대한 설명으로 옳지 않은 것은 무엇인가? | 수명 특성이 우수하다. | 합금 반응을 통해 리튬이온을 저장한다. | 충방전 시 부피 변화가 심하다. | 용량이 높다. |  | 1 | 합금계 소재는 수명 특성이 열악합니다. | 정오답 | 5 | - | - | -
7 | 진위형 | 46 | SiO 소재는 Si 소재 대비 용량은 낮지만 수명 특성은 더 우수하다. | [5 empty] | O |  | 정오답 | 5 | - | - | -
7 | 진위형 | 47 | 실리콘 소재의 수명 특성을 높이기 위해 일반적으로 Si-C 나노복합체 기술이 활용되고 있다. | [5 empty] | O | 최근 다양한 Si-C 나노복합체가 제조되면서 실리콘 소재의 수명 특성이 개선되고 있습니다. | 정오답 | 5 | - | - | -
7 | 단답형 | 48 | 리튬이온이 흑연에 인터컬레이션되면서 최종적으로 생성되는 물질의 화학식은 무엇인가? | [5 empty] | LiC6 |  | 정오답 | 5 | - | - | -
7 | 단답형 | 49 | 2800도 정도의 열처리 시 흑연화 과정이 일어나 구조가 흑연으로 바뀌는 비정질탄소는 무엇인가? | [5 empty] | 소프트카본 | 소프트카본은 2800도 정도의 열처리 시 흑연화 과정이 일어납니다. | 정오답 | 5 | - | - | -
8 | 선다형 | 50 | 전기화학적으로 환원 분해되면서 음극 표면에서 SEI 막을 형성하는 첨가제로 옳지 않은 것은 무엇인가? | VC | LiBOB | FEC | VEC |  | 2 | LiBOB는 라디칼을 안정화시키는 첨가제입니다. | 정오답 | 5 | - | - | -
8 | 선다형 | 51 | 다음 중 전해질의 주요 요구 특성으로 옳지 않은 것은 무엇인가? | 높은 이온전도도 | 높은 화학적 반응성 | 넓은 작동 온도 범위 | 높은 전기화학적 안정성 |  | 2 | 전해질 핵심 요구 특성에는 ① 높은 이온전도도 ② 낮은 화학적 반응성 ③ 넓은 작동온도 범위 ④ 전기화학적 안정성이 있습니다. | 정오답 | 5 | - | - | -
8 | 선다형 | 52 | SEI 피막에 대한 설명으로 옳지 않은 것은 무엇인가? | 전해액이나 첨가제의 분해 반응으로 생성된다. | 리튬이온에 이온전도성이 있다. | 전자의 이동이 가능하다. | 유기용매는 통과할 수 없다. |  | 3 | SEI 막에서는 리튬이온의 이동은 가능하지만 전해액과 전자는 통과될 수 없습니다. 바람직한 SEI 막은 전해액과 전극 표면의 접촉을 차단하여 전해액 추가 분해를 차단하는 역할을 수행합니다. | 정오답 | 5 | - | - | -
8 | 진위형 | 53 | FCPN(Fluorinated Cyclotriphosphazene) 화합물은 연소 억제를 목적으로 하는 난연성 첨가제이다. | [5 empty] | O | FCPN (Fluorinated Cyclotriphosphazene) 화합물은 난연성 첨가제입니다. | 정오답 | 5 | - | - | -
8 | 진위형 | 54 | SEI 막은 주로 리튬염으로 구성되어 있다. | [5 empty] | O | SEI 막의 주요 성분은 리튬염입니다. | 정오답 | 5 | - | - | -
8 | 단답형 | 55 | 첫 충전 시 유기용매 분해 반응을 통해 음극 표면에 형성되는 피막으로 리튬이온이 선택적으로 통과되는 막의 이름은 무엇인가? | [5 empty] | SEI 막 | SEI 막은 첫 충전에서 유기용매 분해 반응을 통해 리튬이온 선택성 막이 탄소 표면에 형성됩니다. 매우 얇은 무기 고체전해질 막으로서 전자는 통과할 수 없지만 리튬이온은 통과합니다. | 정오답 | 5 | - | - | -
8 | 단답형 | 56 | 이온전도도가 높고, Al 집전체에 대한 부식성이 낮아서 리튬이온전지 액체 전해액의 염으로 사용되는 리튬염은 무엇인가? (아래첨자를 적용하지 않고 답을 작성하시오.) | [5 empty] | LiPF6 |  | 정오답 | 5 | - | - | -
9 | 선다형 | 57 | 설퍼의 전극 반응이 아래와 같이 진행된다고 가정할 때, 설퍼의 이론 용량은 무엇인가? | 1675 Ah/g | 1675 mAh/g | 837.5 Ah/g | 837.5 mAh/g |  | 2 | Sulfur 32 g → 2 F (F = 96485 C = 26. 8 Ah)이고 Sulfur 1 g → 2×26. 8 Ah / 32 g = 1.675 Ah/g입니다. 따라서 이론 용량(Specific Capacity)은 1675 mAh/g입니다. | 정오답 | 5 | - | - | -
9 | 선다형 | 58 | 리튬의 전극 반응이 아래와 같이 진행된다고 가정할 때, 리튬의 이론 용량은 무엇인가? | 3850 Ah/g | 3860 mAh/g | 96485 Ah/g | 26.8 Ah/g |  | 2 | Li 6.94 g → 1 F (F = 96485 C = 26. 8 Ah)이고 Sulfur 1 g → 26. 8 Ah / 6.94 g = 3.86 Ah/g입니다. 따라서 이론 용량(Specific Capacity)은 3860 mAh/g입니다. | 정오답 | 5 | - | - | -
9 | 선다형 | 59 | 리튬설퍼전지의 주요 장점으로 옳지 않은 것은 무엇인가? | 고에너지밀도 | 낮은 가격 | 낮은 독성 | 높은 수명 |  | 4 | 리튬설퍼전지의 주요 장점은 높은 에너지밀도, 낮은 원가, 낮은 독성입니다. 수명 특성은 좋지 않습니다. | 정오답 | 5 | - | - | -
9 | 진위형 | 60 | 황(설퍼)을 양극으로 하는 리튬설퍼전지는 방전 상태로 조립된다. | [5 empty] | X | 리튬설퍼전지는 완전 충전된 상태로 조립됩니다. | 정오답 | 5 | - | - | -
9 | 진위형 | 61 | 설퍼 양극에서 전극 반응에 참여하는 활물질은 탄소이다. | [5 empty] | X | 리튬설퍼전지에서 탄소는 전자를 전달하는 역할만 합니다. 활물질은 설퍼입니다. | 정오답 | 5 | - | - | -
9 | 단답형 | 62 | 리튬설퍼전지의 수명 특성을 향상시키기 위해 사용된 설퍼 호스트는 어떤 것들이 있는지 쓰시오. (순서 무관) | [5 empty] | 다공성 탄소, 다공성 전도성고분자, 다공성 금속산화물 | 설퍼담지 소재로는 다공성 탄소, 다공성 전도성고분자, 다공성 금속산화물 등이 사용되었습니다. | 정오답 | 5 | - | - | -
9 | 단답형 | 63 | 폴리설파이드 확산을 차단하기 위해 다공성 설퍼 호스트 외에 사용된 방법은 어떤 것들이 있는지 쓰시오. (순서 무관) | [5 empty] | 중간막, 기능성 분리막, 금속산화물 양극 첨가제 | 폴리설파이드 확산을 차단하기 위한 접근 방법으로 중간막, 기능성 분리막, 금속산화물 양극 첨가제 등이 적용되었습니다. | 정오답 | 5 | - | - | -
10 | 선다형 | 64 | 설퍼 양극이 비가역 반응 없이 이상적으로 약 420 mAh/g 정도 방전되었다고 가정했을 때, 폴리설파이드 이온의 평균적인 체인 길이는 무엇인가? | [5 empty] | 3 |  | 정오답 | 5 | - | - | -
10 | 선다형 | 65 | 설퍼 이용율이 50%라 가정할 때, 방전 용량은 얼마인가? | 약 210 mAh/g | 약 420 mAh/g | 약 840 mAh/g | 약 1680 mAh/g |  | 3 | 설퍼 이용율이 100%일 때, 이론 용량은 1674 mAh/g입니다. | 정오답 | 5 | - | - | -
10 | 선다형 | 66 | 탄소-설퍼복합체에서 다공성 탄소 골격체의 역할로 옳지 않은 것은 무엇인가? | 설퍼 고체로의 전자 전달 반응을 수행 | 기공 내에 활물질을 담지하여 수명 특성 향상 | 전해질에 녹아 있는 활물질로의 전자 전달 반응 수행 | 전지 제조 시에 설퍼 호스트로 사용 |  | 1 | 전해질에 용해된 분자 설퍼로 전자 전달이 일어나면서 설퍼의 방전 반응이 개시됩니다. 탄소와 설퍼 고체 간의 직접적인 전자 전달 반응은 일어나지 않습니다. | 정오답 | 5 | - | - | -
10 | 진위형 | 67 | 고체 황(설퍼)는 방전 시에 탄소로부터 전자를 직접 받는다. | [5 empty] | X | 설퍼가 전해질에 용해되면서 분자 상태 설퍼를 만듭니다. 분자 상태 설퍼가 전극 반응에 참여합니다. | 정오답 | 5 | - | - | -
10 | 진위형 | 68 | 탄소층과 설퍼층으로 구성된 이중층 구조의 설퍼 양극에서 설퍼층의 두께가 증가할수록 설퍼 이용률은 증가한다. | [5 empty] | X | 설퍼 이용율은 이중층 양극의 설퍼층 두께가 증가하면서 감소합니다. | 정오답 | 5 | - | - | -
10 | 단답형 | 69 | 설퍼 증착층/탄소-설퍼층으로 구성된 리튬설퍼전지의 최대 장점은 무엇인지 간단히 설명하시오. | [5 empty] | 리튬설퍼전지의 에너지밀도를 높일 수 있음. | 기존 탄소-설퍼 전극 위에 설퍼층을 추가적으로 도입함으로써 리튬설퍼전지의 에너지밀도를 높일 수 있습니다. | 정오답 | 5 | 설퍼 증착층/탄소-설퍼층으로 구성된 리튬설퍼전지의 최대 장점은 설퍼층 추가 도입을 통한 리튬설퍼전지의 에너지밀도를 높일 수 있다는 것임을 설명하면 정답임. 에너지밀도를 높인다는 것이 중요 키워드임. | - | -
10 | 단답형 | 70 | 탄소 양극, 설퍼 증착 분리막, 리튬 음극으로 구성된 리튬설퍼전지의 최대 장점은 무엇인지 간단히 설명하시오. | [5 empty] | 낮은 원가로 박막전지 제조가 가능함. | 리튬과 탄소 전극은 박막 형태 제조 공정이 이미 개발되어 있으며 열증착법을 통해 초박막 설퍼 증착 분리막 제조가 가능합니다. 이는 설퍼 활물질을 초 박막 형태로 전지에 도입할 수 있음을 의미합니다. 결과적으로, 박막형 리튬설퍼전지 제조가 가능합니다. | 정오답 | 5 | 탄소 양극, 설퍼 증착 분리막, 리튬 음극으로 구성된 리튬설퍼전지의 최대 장점이 낮은 원가를 통하여 박막전지 제조가 가능하게 하는 것임을 설명하면 정답임. | - | -
11 | 선다형 | 71 | 탄소-설퍼 복합체 기반 설퍼 양극의 에너지 밀도를 높이기 위해 주로 사용되는 방법으로 옳지 않은 것은 무엇인가? | 기공도를 높이고 설퍼 함량을 높임 | 양극 보호막 코팅 | 기공구조 최적화 | 바인더 함량을 낮춤 |  | 2 | 에너지밀도 증대 전략은 [① 탄소 골격체 기공 구조 최적화를 통해 설퍼 활용률 증대 ② 탄소 골격체의 기공도를 높여 설퍼 함량을 높임 ③ 바인더와 도전재 함량을 낮춤]이 있습니다. | 정오답 | 5 | - | - | -
11 | 선다형 | 72 | 탄소층-설퍼층-탄소층으로 이루어지는 다층 구조 설퍼 양극의 장점으로 옳지 않은 것은 무엇인가? | 높은 수명 특성 | 빠른 반응 속도 | 높은 설퍼 활용률 | 높은 부피 에너지 밀도 |  | 4 | 탄소층의 밀도가 낮고 활물질 함량이 낮아 결과적으로 설퍼 양극의 부피 에너지 밀도가 낮습니다. | 정오답 | 5 | - | - | -
11 | 선다형 | 73 | 설퍼 양극의 단위면적당 용량을 증대시키는 방법으로 적당하지 않은 것은 무엇인가? | 설퍼 담지 분리막 | 설퍼 코팅 분리막 | 설퍼 담지 탄소 중간막 | 무기질 양극 보호막 |  | 4 | 무기질 양극 보호막은 용량 증대와 관련이 없습니다. | 정오답 | 5 | - | - | -
11 | 진위형 | 74 | 리튬설퍼전지 설퍼 양극에서 설퍼/탄소 비율이 높아지면 설퍼 활용률은 높아진다. | [5 empty] | X | 설퍼 함량/탄소 비율이 높으면 설퍼 활용률이 떨어집니다. | 정오답 | 5 | - | - | -
11 | 진위형 | 75 | 설퍼 담지 분리막 내에 존재하는 설퍼는 양극과 전기적으로 연결되어 있지 않기 때문에 반응에 참여할 수 없다. | [5 empty] | X | 설퍼 입자가 양극과 전기적으로 연결되어 있지 않음에도 불구하고 반응합니다. 설퍼 입자가 용해되면서 분자 설퍼를 생성하고, 분자 설퍼가 양극 표면으로 확산됩니다. | 정오답 | 5 | - | - | -
11 | 단답형 | 76 | 리튬설파이드를 양극 활물질로 사용할 때 리튬 금속을 대체할 수 있는 고용량 음극 물질은 무엇인가? | [5 empty] | 실리콘 | Li2S(리튬설파이드) 설퍼전지의 장점으로는 ① 화학적 반응성이 높고 수명 특성이 나쁜 리튬 금속을 사용하지 않고 ② Li2S가 리튬이온을 함유하고 있어서 리튬이온의 공급이 가능합니다. 따라서 실리콘 같은 고용량 합금계 대체 음극 적용이 가능합니다. | 정오답 | 5 | - | - | -
11 | 단답형 | 77 | 설퍼 양극과 리튬 음극으로 구성된 리튬설퍼전지에 리튬설파이드가 담지된 분리막을 적용할 때, 기대되는 전기화학적 특성은 무엇인가? | [5 empty] | 전지의 용량 증가 | 설퍼 양극/리튬설파이드 담지 분리막/리튬 음극은 리튬설파이드가 충전되면서 전지의 방전 용량이 증대됩니다. | 정오답 | 5 | - | - | -
12 | 선다형 | 78 | 리튬설퍼전지 양극의 방전 생성물인 폴리설파이드가 화학적으로 반응해서 분해되는 유기용매는 무엇인가? | 톨루엔 | 디글라임 | 디메틸 카보네이트 | 디메틸포름아마이드 |  | 3 | 디메틸 카보네이트에서는 폴리설파이드가 분해됩니다. | 정오답 | 5 | - | - | -
12 | 선다형 | 79 | 리튬금속이 화학적으로 반응해서 분해되는 유기용매는 무엇인가? | 자일렌 | 부탄알 | 디메톡시에탄 | 디메틸 카보네이트 |  | 2 | 부탄알과 같은 알데하이드 용매에서는 리튬금속이 화학적으로 분해됩니다. | 정오답 | 5 | - | - | -
12 | 선다형 | 80 | 리튬 금속 음극 개발의 주요 이슈가 아닌 것은 무엇인가? | 폴리설파이드와의 높은 반응성 | 수지상 전착으로 인한 전지 안전성 문제 | 리튬금속의 열화 특성 | 충분하지 않은 이론 용량 |  | 4 | 리튬금속은 높은 이론 용량을 가지고 있습니다. 이것은 리튬금속의 장점입니다. | 정오답 | 5 | - | - | -
12 | 진위형 | 81 | 리튬설퍼전지보다 리튬이온전지에서 전해액 함량이 더 높다. | [5 empty] | X | 리튬설퍼전지에서 전해액이 차지하는 함량은 40% 정도이며, 리튬이온전지 대비 3배 정도 높습니다. 리튬이온전지에서는 전해액 비중이 대략 12~15%입니다. | 정오답 | 5 | - | - | -
12 | 진위형 | 82 | 양극의 전극 반응 속도는 탄소 전극보다 백금 전극에서 더 빠르다. | [5 empty] | X | 일반적으로 백금 전극은 전기화학반응 촉매로 널리 사용되는 물질입니다. 하지만, 설퍼의 경우, 백금 전극보다 탄소 전극에서 전극 반응이 빠릅니다. | 정오답 | 5 | - | - | -
12 | 단답형 | 83 | 리튬설퍼전지에서 전해액/설퍼 비율을 낮추면 가역 용량은 어떤 경향성을 보이는지 설명하시오. | [5 empty] | 용량 감소 | 전해액/설퍼 비율이 높아지면 용량이 감소합니다. 다시 말해서, 설퍼 활용률, 즉 가역 용량이 떨어집니다. | 정오답 | 5 | - | - | -
12 | 단답형 | 84 | 높은 수명의 리튬설퍼전지 개발을 위해 반드시 선행되어야 하는 리튬음극 기술은 무엇인가? | [5 empty] | 보호막 기술 | 보호막 기술이란 리튬금속의 열화 특성을 차단하고 수명 특성을 확보하기 위해 반드시 필요한 기술입니다. | 정오답 | 5 | - | - | -