## 평가(시험)
평가내용-시험
차시 | 문항유형 | 문항번호 | 평가문항 | [5 empty] | 정답 및 해설 |  | 채점기준 | 배점 | 문항출제목표 (※서술형 문항만 기재) | NCS 능력단위 분류번호 및 능력단위 명 | NCS 능력단위 요소 분류번호 및 능력단위요소 명
|  |  | 문제 | 보기1 | 보기2 | 보기3 | 보기4 | 보기5 | 정답 | 해설
1 | 선다형 | 1 | 철광석의 환원제로 사용되는 물질로 알맞은 것은? | 사철 | 코크스 | 석회석 | 망간 |  | 2 | 코크스는 제선 작업에서 열원 및 철광석의 환원 반응제로 사용되는 대표적인 연료입니다. | 정오답 | 5 |  | 1601020112_16v3 제선 연·원료처리 기본작업 | 1601020112_16v3.3 제선 연·원료 사전처리하기
1 | 선다형 | 2 | 다음 중 철 및 철-탄소 합금에 대한 설명으로 옳지 않은 것은? | 철은 지각에 보통 광석 형태로 다른 원소와 결합하여 존재한다. | 철은 기계재료, 구조재, 공구 등에 가장 많이 사용되는 금속 중 하나이다. | 철의 특성에 가장 큰 영향을 주는 첨가원소(불순물)은 탄소(C)이다. | 순철은 매우 단단하고 취성이 있다. |  | 4 | 순철은 전성, 연성이 풍부하고 경도가 낮다. 이 때문에 전기재료와 같은 특수한 분야에서만 사용되고, 일반적으로 탄소 등과 같은 다른 원소와 결합하여 사용합니다. | 정오답 | 5 |  | 1601020112_16v3 제선 연·원료처리 기본작업 | 1601020112_16v3.3 제선 연·원료 사전처리하기
1 | 선다형 | 3 | 철의 합금 원소와 관련된 설명으로 옳지 않은 것은? | 철에 함유된 탄소의 농도에 따라 철을 순철, 강, 주철로 구분한다. | 철의 5대 합금 원소(불순물)은 탄소(C), 실리콘(Si), 황(S), 인(P), 망간(Mn)이다. | 철을 매우 취약하게 만드는 불순물은 대표적으로 망간(Mn)이 있다. | 크롬(Cr)은 스테인리스강의 주 합금 원소로, 강에 포함 시 강의 내식성을 향상시킨다. |  | 3 | 강을 취약하게 만드는 대표적인 불순물은 황(S)과 인(P)이 있습니다. 황과 인이 강에 포함되는 경우, 각각 FeS, Fe3P 화합물 형태로 존재하며, 이 화합물들은 강을 매우 취약하게 만듭니다. | 정오답 | 5 |  | 1601020112_16v3 제선 연·원료처리 기본작업 | 1601020112_16v3.3 제선 연·원료 사전처리하기
1 | 선다형 | 4 | 다음은 철광석에 대한 설명이다. 옳지 않은 것은? | 적철광 : 세계 부존 철광석의 60%를 차지하고, 고로용 철광석의 대부분을 차지한다. | 갈철광 : 자연상에서 산화물+수산화물 형태로 존재하며 고료용 원료로 적합하다. | 자철광 : 강한 자성을 가지며, 환원은 어렵다. | 능철광 : 불순물로 유황, 인 등을 포함하지 않으며, 배소하면 탄산가스를 방출한다. |  | 2 | 갈철광은 자연상태에서 산화물+수산화물 형태로 존재하며, 수분기가 매우 많이 포함되어 고료용 원료로는 적합하지 않습니다. | 정오답 | 5 |  | 1601020112_16v3 제선 연·원료처리 기본작업 | 1601020112_16v3.3 제선 연·원료 사전처리하기
1 | 단답형 | 5 | 철광석의 특성을 판별하기 위한 시험법에는 자연색으로 판별하는 방법, 조흔색으로 판별하는 방법, ( )으로 판별하는 방법, 모스 경도로 판별하는 방법이 있다. 빈 칸에 들어갈 말을 작성하시오. | [5 empty] | 자성 | 철광석의 특성을 판별하는 방법은 크게 자연색 및 조흔색, 경도, 자성 판별이 있습니다. | 정오답 | 5 |  | 1601020112_16v3 제선 연·원료처리 기본작업 | 1601020112_16v3.3 제선 연·원료 사전처리하기
1 | 단답형 | 6 | 가장 대표적인 용제로, 불순물 제거, 슬래그의 염기도 조정, 슬래그의 유동성 증가 등을 위해 사용하는 물질은? | [5 empty] | 석회석 | 석회석은 불순물 제거, 슬래그의 염기도 조정, 슬래그의 유동성 증가, 탈황·탈인 등을 위해 제선 작업에 첨가해 주는 용제입니다. | 정오답 | 5 |  | 1601020112_16v3 제선 연·원료처리 기본작업 | 1601020112_16v3.3 제선 연·원료 사전처리하기
2 | 선다형 | 7 | 다음은 자력선광에 대한 설명이다. 옳지 않을 것은? | 선광 방법 중 가장 많이 사용되는 방법 중 하나이다. | 약자성 철광석은 배소 작업에서 자력을 부여하여 실시한다. | 그렌달법은 컨베이어 벨트를 이용하는 방법이다. | 건식법은 주로 6mm 이상 크기의 광석을 선광할 때 사용한다. |  | 3 | 그렌달법은 회전하는 원통 속에 자석을 고정시키고, 흐르는 물과 같이 조광을 흘려주며, 조광은 회전하는 원통 속에 흡수되는 방식입니다. | 정오답 | 5 |  | 1601020115_16v3 소결광 제조 기본작업 | 1601020115_16v3.3 소결 조업하기
2 | 선다형 | 8 | 코크스로 설비 중 가스를 연소시켜 탄화실에 필요한 열량을 공급하는 설비는? | 연소실 | 축열실 | 상승관 | 집합 본관 |  | 1 | 코크스로 설비는 크게 탄화실, 연소실, 축열실, 수평 연도, 상승관, 집합 본관 등으로 이루어집니다. 이 중 연소실은 가스를 연소시켜 탄화실에 필요한 열량을 공급하는 설비입니다. | 정오답 | 5 |  | 1601020115_16v3 소결광 제조 기본작업 | 1601020115_16v3.3 소결 조업하기
2 | 선다형 | 9 | 펠레타이징의 특징에 대한 설명으로 옳지 않은 것은? | 미분을 소성경화하므로 야금학적 반응이 민감하다. | 제조 비용이 저렴하다. | 제조된 시료의 입도가 일정하고 공극률이 크다. | 고로 내에서 부풀음이 일어나기 쉽다. |  | 2 | 펠레타이징은 미분을 디스크 형태의 펠렛으로 소경 경화하는 공정으로, 제조 비용은 높은 편입니다. | 정오답 | 5 |  | 1601020115_16v3 소결광 제조 기본작업 | 1601020115_16v3.3 소결 조업하기
2 | 선다형 | 10 | 코크스로 중에서 부산물 회수식 노이며 가장 일반적으로 사용되는 방법의 명칭은? | 야소식 | 코퍼스식 | 코프식 | 오토식 |  | 4 | 코크스로 대부분은 오토식을 채택하고 있습니다. | 정오답 | 5 |  | 1601020115_16v3 소결광 제조 기본작업 | 1601020115_16v3.3 소결 조업하기
2 | 선다형 | 11 | 건식소화설비(CDQ)의 장점과 단점의 설명으로 옳지 않은 것은? | 분진 발생이 적어 대기오염을 최소화할 수 있다. | 코크스의 냉간 강도가 향상된다. | 작은 입자 형태의 코크스 연소를 최소화하여 회수율이 증가한다. | 건식소화설비 내부에 코크스 낙화 및 마찰이 발생하여 코크스 입경은 감소한다. |  | 3 | 건식소화설비는 작은 입자 형태의 코크스의 연소가 발생하기 때문에 회수율은 감소합니다. | 정오답 | 5 |  | 1601020115_16v3 소결광 제조 기본작업 | 1601020115_16v3.3 소결 조업하기
2 | 단답형 | 12 | 철광석을 예비처리하는 방법에는 선광, 균광, 하소 및 배소, ( ), 소결, 펠레타이징이 있다. 빈 칸에 들어갈 말을 작성하시오. | [5 empty] | 정립 | 철광석을 예비처리하는 작업은 선광, 균광, 하소 및 배소, 정립 등이 있습니다. 미분 철광석을 괴상화하는 소결과 펠레타이징 등도 넓게 보면 철광석 예비처리에 포함됩니다. | 정오답 | 5 |  | 1601020115_16v3 소결광 제조 기본작업 | 1601020115_16v3.3 소결 조업하기
3 | 선다형 | 13 | 노체 지지 형식 중 최근 대형 고로에 많이 사용되는 방식으로, 노정 하중은 철탑으로, 노체의 철피와 벽돌 하중은 노 바닥의 기초로 지지하는 형식은? | 철대식 | 자립식 | 철피식 | 철골 철피식 |  | 2 | 자립식은 노 주변의 작업성이 좋아 최근 대형 고로에 많이 사용되는 방식으로, 노정 하중은 철탑으로, 노체의 철피와 벽돌 하중은 노 바닥의 기초로 지지하는 형식입니다. | 정오답 | 5 |  | 1601020121_16v3 고로 기본작업 | 1601020121_16v3.2 고로 조업하기
3 | 선다형 | 14 | 고로 내 화학 반응의 설명으로 옳지 않은 것은? | 괴상대 : 부착수분의 증발 및 결정수의 분해 | 융착대 : 철광석의 간접∙직접환원 진행 | 적하대 : 용선의 탈탄, 탈황반응 진행 | 연소대 : 코크스 연소, 미분탄의 가스화 |  | 3 | 적하대는 액상의 용선과 슬래그상이 괴상의 코크스층 사이로 적하되는 층입니다. 적하대에서는 코크스내의 탄소에 의한 규소·망간의 직접환원 및 용선의 침탄·탈황 등이 발생합니다. | 정오답 | 5 |  | 1601020121_16v3 고로 기본작업 | 1601020121_16v3.2 고로 조업하기
3 | 선다형 | 15 | 고로 작업을 위해 원료를 장입할 때 고려할 사항으로 옳지 않은 것은? | 일반적으로 광석을 먼저 장입하고 코크스를 장입한다. | 노벽 주변에는 괴광, 중심부에는 코크스가 모이게 한다. | 1회 장입은 보통 2회로 나누어 장입한다. | 대괴는 노벽 부근에 편재되고 소괴는 노 중심부에 집결된다. |  | 4 | 원료를 장입하면 일반적으로 대괴는 노 중심부에 집결하고 소괴는 노벽 부근에 편재됩니다. | 정오답 | 5 |  | 1601020121_16v3 고로 기본작업 | 1601020121_16v3.2 고로 조업하기
3 | 선다형 | 16 | 장입물의 강하가 일정시간 정지되는 현상으로, 노 내 압력이 저하되는 경우에 발생하는 현상은? | 행잉 | 슬립 | 선회 | 송풍 |  | 1 | 행잉(Hanging)은 장입물의 강하가 일정 시간 정지되는 현상으로, 노 내 압력이 저하된 경우 발생합니다. | 정오답 | 5 |  | 1601020121_16v3 고로 기본작업 | 1601020121_16v3.2 고로 조업하기
3 | 단답형 | 17 | 노흉은 82~85˚의 적정 각도 범위를, 조안은 75~( )˚의 적정 각도 범위를 가진다. 빈 칸에 들어갈 숫자를 작성하시오. | [5 empty] | 80 | 노흉과 조안의 적정 각도는 각각 82~85° 및 75~80°입니다. 노흉의 각이 너무 크면 노벽을 손상시키며, 각이 너무 작으면 노황 불안정의 원인이 됩니다. 조안의 각도가 지나치게 크면 노상 냉입의 원인이 됩니다. | 정오답 | 5 |  | 1601020121_16v3 고로 기본작업 | 1601020121_16v3.2 고로 조업하기
3 | 단답형 | 18 | 제선 반응에서 직접환원 반응이 간접환원 반응보다 지양되어야 하는 이유는 ( ) 반응이기 때문이다. 빈 칸에 들어갈 말을 작성하시오. | [5 empty] | 흡열 | 직접환원 반응은 흡열 반응이고 간접환원 반응은 발열 반응이므로, 흡열 반응인 직접환원 반응은 지양되어야 합니다. | 정오답 | 5 |  | 1601020121_16v3 고로 기본작업 | 1601020121_16v3.2 고로 조업하기
4 | 선다형 | 19 | 제강 작업에 사용되는 노가 아닌 것은? | 평로 | 고로 | 전로 | 전기로 |  | 2 | 제강 작업에 사용되는 노는 평로, 전로, 전기로가 있습니다. 고로는 제선 작업에 사용됩니다. | 정오답 | 5 |  | 1601020203_18v3 용선 예비처리 | 1601020203_18v3.1 용선 준비하기
4 | 선다형 | 20 | 용선을 예비처리하는 목적으로 옳지 않은 것은? | 탈인 | 탈황 | 탈탄 | 탈규 |  | 3 | 용선은 제강 작업 전 유해성분을 제거하는 예비처리를 실시합니다. 탈탄은 제강 작업을 통해 실시됩니다. | 정오답 | 5 |  | 1601020203_18v3 용선 예비처리 | 1601020203_18v3.1 용선 준비하기
4 | 선다형 | 21 | 혼선차의 설명으로 옳지 않은 것은? | 용기와 대차 부분으로 이루어져 있다. | 그 형태 때문에 토페도카라고 부르기도 한다. | 용선을 보호, 보온, 저장하는 역할을 수행한다. | 용기부 후미에 수선, 출선을 위한 노구가 설치되어 있다. |  | 4 | 혼선차의 용기부 중심에 수선, 출선을 위한 노구가 설치되어 있으며, 출선을 위해 회전 장치가 부착되어 있습니다. | 정오답 | 5 |  | 1601020203_18v3 용선 예비처리 | 1601020203_18v3.1 용선 준비하기
4 | 선다형 | 22 | 황 함유량이 높거나 황 농도가 낮은 강을 제조할 경우 유리한 탈황법은? | 노외 탈황 | 고로 내 탈황 | 전로 내 탈황 | 압연 탈황 |  | 1 | 노외 탈황은 황 함유량이 높거나 황 농도가 낮은 강을 제조할 경우 유리한 탈황 방법입니다. | 정오답 | 5 |  | 1601020203_18v3 용선 예비처리 | 1601020203_18v3.1 용선 준비하기
4 | 단답형 | 23 | 철은 탄소량에 따라 순철, 강, ( )로 구분할 수 있다. 빈 칸에 들어갈 말을 작성하시오. | [5 empty] | 주철 | 철은 탄소량에 따라 순철, 강, 주철로 나뉩니다. | 정오답 | 5 |  | 1601020203_18v3 용선 예비처리 | 1601020203_18v3.1 용선 준비하기
4 | 단답형 | 24 | 용선차에서 탈인을 실시하는 방법을 ( ) 탈인법이라고 한다. 빈 칸에 들어갈 영어 약자를 작성하시오. | [5 empty] | TLC | 용선차는 영어로 ‘Torpedo Car’ 라고 하며, 이를 줄여서 용선차에서 실시하는 탈인법을 TLC(Torpedo Ladle Car) 탈인법이라고 합니다. | 정오답 | 5 |  | 1601020203_18v3 용선 예비처리 | 1601020203_18v3.1 용선 준비하기
5 | 선다형 | 25 | 제강 작업 중 부원료 사용에 대한 내용 중 옳지 않은 것은? | 슬래그 형성을 목적으로 석회석을 투입하였다. | 전로 내화물을 보호하기 위해 돌로마이트를 투입하였다. | 용강 온도를 올리기 위해 소결광을 투입하였다. | 용강 온도를 내리기 위해 철광석을 투입하였다. |  | 3 | 철광석, 석회석, 밀 스케일, 소결광 등은 용강 온도를 내리기 위해 사용되는 냉각제입니다. | 정오답 | 5 |  | 1601020215_18v4 전기로 조업 | 1601020215_18v4.4 정련하기
5 | 선다형 | 26 | 전로를 이용한 조업과 관련이 없는 과정은? | 예비처리 | 장입 | 취련 | 출강 |  | 1 | 전로를 이용한 조업은 장입, 취련, 측온 및 샘플링, 출강, 슬래그 배출 및 코팅 순서로 진행됩니다. 예비처리는 혼선로나 용선차에서 주로 실시됩니다. | 정오답 | 5 |  | 1601020215_18v4 전기로 조업 | 1601020215_18v4.4 정련하기
5 | 단답형 | 27 | 탈탄 반응에 의한 일산화탄소의 격렬한 발생으로 작은 철분이 노 외로 비산하는 현상을 ( )이라고 한다. 빈 칸에 들어갈 말을 작성하시오. | [5 empty] | 스피팅 | 스피팅이란 탈탄 반응에 의한 일산화탄소의 격렬한 발생으로 작은 철분이 노 외로 비산하는 현상입니다. 취련 초기에 주로 발생하며 이를 방지하기 위해서 석회석, 밀스케일, 형석 등의 매용제 투입하여야 합니다. | 정오답 | 5 |  | 1601020215_18v4 전기로 조업 | 1601020215_18v4.4 정련하기
5 | 단답형 | 28 | 용선 중 망간 함량이 최저가 된 이후, 슬래그의 생성, 강욕의 온도 상승, 탈탄 반응의 활발한 진행 등에 의해 망간 함량이 다시 상승하는 현상을 Mn ( )라고 한다. 빈 칸에 들어갈 말을 작성하시오. | [5 empty] | 융기 | Mn 융기란, 노내에서 실시하는 망간 정련 중, 망간 함량이 다시 상승하는 현상을 말합니다. 그 원인은 슬래그의 생성, 강욕의 온도 상승, 탈탄 반응의 활발한 진행 등이 있습니다. | 정오답 | 5 |  | 1601020215_18v4 전기로 조업 | 1601020215_18v4.4 정련하기
5 | 단답형 | 29 | 노체를 많이 사용할수록 노체 내부면의 손실이 발생하여 노체의 ( )이 변화하고 탈탄 속도는 감소한다. 빈 칸에 들어갈 말을 작성하시오. | [5 empty] | 내용적 | 노체를 많이 사용할수록 노체 내부면의 손실이 발생하여 노체의 내용적이 변화하고 탈탄 속도는 감소합니다. | 정오답 | 5 |  | 1601020215_18v4 전기로 조업 | 1601020215_18v4.4 정련하기
5 | 진위형 | 30 | 최근 대다수 사용되는 전로의 노체설비는 대칭형이다. | O | X |  |  |  | 1 | 전로 노체는 노의 중심선에 대하여 좌우 대칭인 대칭형과 노구의 중심축에 대하여 편심되어 있는 비대칭형이 있으며, 최근에는 대부분 대칭형으로 사용됩니다. | 정오답 | 5 |  | 1601020215_18v4 전기로 조업 | 1601020215_18v4.4 정련하기
6 | 선다형 | 31 | 전기로에서, 전기 에너지를 노에 인가하는 방법으로 옳지 않은 것은? | 저항식 | 아크식 | 유도식 | 복사식 |  | 4 | 전기로에서 전기 에너지를 노에 인가하는 방식은 크게 저항식, 아크식, 유도식이 있습니다. | 정오답 | 5 |  | 1601020216_18v4 전기로 조업준비 | 1601020216_18v4.1 노체 및 설비 점검하기
6 | 선다형 | 32 | 에루식 전기로의 노체를 출강 방식으로 나눌 때, 출강 측 바닥 부위에 수직 하향의 출강구를 설치하고 외측에 설치한 스토퍼(Stopper)를 열어서 출강하는 방식은? | Tea spout 방식 | CBT 방식 | ABT 방식 | EBT 방식 |  | 4 | 에루식 전기로의 노체는 출강방식에 따라 Tea Spout 방식, CBT 방식, EBT 방식이 있습니다. 이 중 출강 측 바닥 부위에 수직 하향의 출강구를 설치하고 외측에 설치한 스토퍼(Stopper)를 열어서 출강하는 방식은 EBT 방식입니다. | 정오답 | 5 |  | 1601020216_18v4 전기로 조업준비 | 1601020216_18v4.1 노체 및 설비 점검하기
6 | 선다형 | 33 | 에루식 전기로에서 일반적으로 사용되는 전극 소재는? | 탄소강 | 흑연 | 주철 | 텅스텐 |  | 2 | 에루식 전기로에서 아크 방전을 위해 사용되는 전극 소재는 일반적으로 흑연으로 제조합니다. | 정오답 | 5 |  | 1601020216_18v4 전기로 조업준비 | 1601020216_18v4.1 노체 및 설비 점검하기
6 | 선다형 | 34 | 에루식 전기로의 원료에 대한 설명으로 옳지 않은 것은? | 일반적으로 주원료는 고철이며, 약 90%가 포함된다. | 인, 황은 약 0.05% 이하로 포함되는 것이 일반적이다. | 특수강의 경우 철광석을 10~30% 정도 포함한다. | 탄소량은 0.3~0.4% 정도 포함된다. |  | 3 | 특수강의 경우 선철을 10~30% 정도 포함합니다. | 정오답 | 5 |  | 1601020216_18v4 전기로 조업준비 | 1601020216_18v4.1 노체 및 설비 점검하기
6 | 선다형 | 35 | 특수 용해 정련법의 설명 중 옳은 것은? | 플라즈마 아크 용해법 : 산소 분위기에서 조업 | 플라즈마 아크 용해법 : 플라즈마의 저온 에너지로 강을 용해 | 진공 아크 용해법 : 고진공 하의 수냉 구리 도가니 속에서 소모 전극을 아크 방전하여 용해 | 진공 유도 용해법 : 아크로를 진공실 내에 넣고 진공 주조를 실시 |  | 3 | 대표적인 특수 용해 정련법은 유도로를 진공실 내에 넣고 실시하는 진공 유도 용해법, 고진공 하의 수냉 구리 도가니 속에서 소모 전극을 아크 방전하여 용해하는 진공 아크 용해법, 플라즈마의 고온 에너지로 강을 용해하며, 아르곤 분위기에서 조업하는 플라즈마 아크 용해법이 있습니다. | 정오답 | 5 |  | 1601020216_18v4 전기로 조업준비 | 1601020216_18v4.1 노체 및 설비 점검하기
6 | 단답형 | 36 | 유도식 전기로의 기본 원리로 전류의 변화에 따라 자기장이 변화하거나, 반대로 자기장의 변화에 따라 전류가 유도되는 현상을 무엇이라고 하는가? | [5 empty] | 전자기 유도 현상 | 전자기 유도 현상은 전류의 변화에 따라 자기장이 변화하거나, 반대로 자기장의 변화에 따라 전류가 유도되는 현상으로 전기로의 기본 원리입니다. | 정오답 | 5 |  | 1601020216_18v4 전기로 조업준비 | 1601020216_18v4.1 노체 및 설비 점검하기
7 | 선다형 | 37 | 노외 정련의 목적으로 알맞지 않은 것은? | 용강 내 포함된 불순물의 제거 | 용강 내 질소, 수소, 산소와 같은 유해 가스의 제거 | 제강 능률 향상 | 제조 원가 상승 |  | 4 | 노외 정련은 용강 내 질소, 수소, 산소와 같은 가스 및 불순물을 제거하고 제강능률을 향상하며, 제조 원가를 감소하는데 그 목적이 있습니다. | 정오답 | 5 |  | 1601020218_18v4 연속주조 | 1601020218_18v4.1 주조하기
7 | 선다형 | 38 | 용강 위의 강재 중에서 아크를 발생시켜 노외 정련하는 방법은? | AOD(Argon Oxygen Decarburization)법 | VOD(Vacuum Oxygen Decarburization)법 | LF(Ladle Furnace)법 | VAD(Vacuum Argon Decarburization)법 |  | 3 | LF(Ladle Furnace)법은 용강 위의 강재 중에서 아크를 발생시켜 정련하는 방법으로, 세계에서 약 70% 정도 사용하는 방법입니다. | 정오답 | 5 |  | 1601020218_18v4 연속주조 | 1601020218_18v4.1 주조하기
7 | 선다형 | 39 | 조괴 설비에 대한 설명으로 옳지 않은 것은? | 제강 완료 후 출강된 용강을 보관하는 장치를 주형이라고 한다. | 주입한 쇳물의 압력을 증가하기 위해서 쇳물을 가득 채우는 빈 곳을 압탕이라고 한다. | 상광형 주형은 킬드강을 만들 때 사용한다. | 하광형 주형은 아래 부분이 넓은 형태의 주형을 말한다. |  | 1 | 제강 완료 후 출강된 용강을 보관하는 장치를 레이들이라고 합니다. | 정오답 | 5 |  | 1601020218_18v4 연속주조 | 1601020218_18v4.1 주조하기
7 | 선다형 | 40 | 용탕을 주형에 주입하는 내용에 대한 설명으로 옳지 않은 것은? | 상주법은 용강을 주형 위에서 부어 주형 안에 용강을 채우는 방법이다. | 상주법은 주로 세미킬드강 제조에 적합하다. | 하주법은 림드강 제조에 적합하다. | 하주법은 주입 속도가 빠르기 때문에 큰 무게의 강괴를 만들 때 적합하나 강괴 표면이 깨끗하지 못하다. |  | 4 | 하주법은 주형 아래로부터 용강을 천천히 채우는 방법으로, 상주법에 비해 강괴 표면이 깨끗하고 작은 강괴를 한꺼번에 제조 가능하며, 주입 속도와 탈산 조정이 쉽지만, 주입 속도가 느리고 비용이 많이 들고 실수율이 낮으며 조괴 장소가 넓어야 하는 단점이 있습니다. | 정오답 | 5 |  | 1601020218_18v4 연속주조 | 1601020218_18v4.1 주조하기
7 | 선다형 | 41 | 연속 주조 공정 및 연속 주조 공정으로 생산되는 제품에 특징으로 옳지 않은 것은? | 연속 주조 공정의 온도가 높은 경우 주변의 응고층이 깨져서 용강이 유출될 우려가 있다. | 연속 주조는 림드강이나 캡드강 생산에 주로 사용된다. | 연속 주조로 빌릿이나 슬래브를 주로 생산한다. | 연속 주조는 응고 속도가 일반 조괴법보다 빠르며 표면 손실이 적다. |  | 2 | 연속 주조는 세미킬드강이나 킬드강 생산에 주로 사용됩니다. | 정오답 | 5 |  | 1601020218_18v4 연속주조 | 1601020218_18v4.1 주조하기
7 | 단답형 | 42 | 연속 주조기 형식 중, 주로 사용되는 방법으로 주편의 길이를 조절하기 쉽고 만곡 교정 및 평면 작업이 가능한 방식은? | [5 empty] | 만곡형 | 연속 주조기 형식은 크게 수직형, 수직 만곡형, 만곡형, 수평형이 있습니다. 이 중 만곡형은 점유 면적이 크며, 주편의 길이를 조절하기 쉽고, 만곡 교정 및 평면 작업이 가능하여 주로 사용됩니다. | 정오답 | 5 |  | 1601020218_18v4 연속주조 | 1601020218_18v4.1 주조하기
8 | 선다형 | 43 | 압연 공정의 특징으로 옳지 않은 것은? | 절삭가공 대비 재료의 손실이 많다. | 치수와 재질이 균일한 제품을 대량생산 가능하다. | 작업 속도가 빠르고 생산비가 적게 든다. | 소재의 주조 조직을 파괴하고, 내부의 기공을 압착하여 균일하고 미세한 조직을 만들 수 있다. |  | 1 | 압연 공정은 절삭가공 대비 재료의 손실이 적습니다. | 정오답 | 5 |  | 1601020315_16v3 열간압연 준비작업 | 1601020315_16v3.1 롤 점검하기
8 | 선다형 | 44 | 롤 배치형식 중에서, 현재 가장 많이 사용되는 압연 방식으로 1쌍의 작업 롤 및 받침 롤로 구성되는 방식은? | 2단 압연식 | 4단 압연식 | 6단 압연식 | 다단 압연식 |  | 2 | 4단 압연식은 1쌍의 작업 롤을 구동하고 그 상하에 직경이 큰 받침 롤을 설치하여 작업 롤의 휨을 방지하여 균일한 판 두께를 압연 가능하며, 현재 가장 많이 사용되는 방식입니다. | 정오답 | 5 |  | 1601020315_16v3 열간압연 준비작업 | 1601020315_16v3.1 롤 점검하기
8 | 선다형 | 45 | 다음 중 압연기의 부대 설비로 옳지 않은 것은? | 강괴 장입기 | 강괴 추출 장치 | 롤 스탠드 | 권취기 |  | 3 | 압연기의 부대설비에는 롤러 테이블, 리프팅 테이블, 강괴 장입기, 추출 장치, 전단 설비, 교정 설비, 냉각장치, 권취기, 기중기 등이 있습니다. | 정오답 | 5 |  | 1601020315_16v3 열간압연 준비작업 | 1601020315_16v3.1 롤 점검하기
8 | 선다형 | 46 | 롤의 열 크라운 변형을 보정하는 방법으로 옳지 않은 것은? | 필요에 따라 압연 하중을 감소하고 대신 1~2패스를 추가한다. | 롤 축을 조금 틀어서 만곡 상태로 접촉한다. | 패스 횟수가 고정된 경우, 스탠드 간 장력을 조정하여 압연 하중을 감소한다. | 스트립의 중간 부분 변형이 심한 경우 냉각수를 롤 단부에 집중한다. |  | 4 | 스트립의 중간 부분의 변형이 심한 경우 냉각수를 롤 몸체에 집중하고, 스트립의 양 끝단 부분의 변형이 심한 경우 냉각수를 롤의 단부에 집중합니다. | 정오답 | 5 |  | 1601020315_16v3 열간압연 준비작업 | 1601020315_16v3.1 롤 점검하기
8 | 선다형 | 47 | 압연을 실시함에 있어 장력이 미치는 영향으로 옳지 않은 것은? | 전면 장력만을 가하는 경우 압연 하중은 증가한다. | 후면 장력만을 가하는 경우 슬립이 발생할 수 있다. | 전면 장력이 후면 장력보다 큰 경우 입구 측으로 합력은 이동한다. | 전∙후방 동시 장력을 가하는 경우 압연력은 크게 저하된다. |  | 1 | 전면 장력만을 가하는 경우 압연 하중은 감소하고, 재료 조직에 변화를 주지 않고 압연력 감소 및 롤 마모 감소 가능합니다. | 정오답 | 5 |  | 1601020315_16v3 열간압연 준비작업 | 1601020315_16v3.1 롤 점검하기
8 | 진위형 | 48 | 압연재의 압입 속도와 롤 속도가 동일한 부분을 중립점이라고 한다. | O | X |  |  |  | 1 | 롤의 회전 속도와 압연재의 통과 속도가 같은 지점을 중립점이라고 합니다. | 정오답 | 5 |  | 1601020315_16v3 열간압연 준비작업 | 1601020315_16v3.1 롤 점검하기
9 | 선다형 | 49 | 열간 압연에 사용하는 재료의 특성으로 옳지 않은 것은? | 일반적으로 0.4% 이하의 탄소가 함유된 강을 사용한다. | 분괴 슬래브로 킬드강은 사용이 어렵다. | 연주 슬래브는 분괴 슬래브에 비해 균일한 품질 및 슬래브의 휨 발생이 적다. | 연속 주조기의 주형 크기, 후공정 수입 능력, 가열로의 능력 등에 따라 슬래브 크기는 제약된다. |  | 2 | 분괴 슬래브는 연주 슬래브 대비 사용 강종에 제한이 없으나 수율이 낮고 부위에 따라 편석이 크며, 슬래브의 휨 발생이 쉽습니다. | 정오답 | 5 |  | 1601020316_16v3 열간압연 본작업 | 1601020316_16v3.1 통판성 관리하기
9 | 선다형 | 50 | 열간 압연에서 워킹빔에 의해 가열되거나 가열되지 않는 부분에 의해 발생되는 연속적인 띠 모양의 마크를 무엇이라고 하는가? | 푸셔 마크 | 워킹빔 마크 | 스키드 마크 | 캐스터 마크 |  | 3 | 스키드 마크(Skid Mark)란 워킹빔에 의해 가열되거나 가열되지 않는 부분이 발생하며, 이 차이에 의해 발생되는 연속적인 띠 모양의 마크를 말합니다. 이를 최소화하기 위해 빔에는 항상 냉각수가 흐르도록 조치해야 합니다. | 정오답 | 5 |  | 1601020316_16v3 열간압연 본작업 | 1601020316_16v3.1 통판성 관리하기
9 | 선다형 | 51 | 최종 압연 공정 전, 최종 압연이 가능하도록 슬래브의 두께 및 폭을 조정하는 압연작업을 무엇이라고 하는가? | 조압연 | 조질 압연 | 사상압연 | 권취압연 |  | 1 | 조압연이란 최종 압연 공정 전, 최종 압연이 가능하도록 슬래브의 두께 및 폭을 조정하는 압연 작업을 말합니다. 조질 압연은 냉간 압연에서 최종 형상을 맞추는 압연이며, 사상압연은 열간 압연의 본 압연 공정을 말합니다. | 정오답 | 5 |  | 1601020316_16v3 열간압연 본작업 | 1601020316_16v3.1 통판성 관리하기
9 | 선다형 | 52 | 일반적으로 사상 압연을 완료하는 온도는? | A0 변태점 | A1 변태점 | A2 변태점 | A3 변태점 |  | 4 | 열간 압연은 일반적으로 A3 변태점 이상의 온도에서 사상압연을 완료하고, A1 변태점 이하에서 권취 작업을 실시합니다. | 정오답 | 5 |  | 1601020316_16v3 열간압연 본작업 | 1601020316_16v3.1 통판성 관리하기
9 | 선다형 | 53 | 크라운의 종류 및 발생량에 대한 설명으로 옳지 않은 것은? | 바디 크라운은 롤의 휨, 재료의 폭 및 압연 반력에 의해 발생한다. | 롤 교체 직후에는 크라운 발생이 매우 적다. | 롤 교체 전에는 롤 마모량과 열팽창이 균형을 이루므로 크라운 발생량이 거의 없다. | 롤에 이상 마모가 발생할 경우 하이스팟이 발생한다. |  | 2 | 롤 교체 직후에는 롤의 열팽창이 극히 적어 크라운 발생이 매우 크며, 롤 사용에 따라 롤 열팽창이 증가하여 롤의 마모도 진행되어 크라운이 서서히 감소하며, 롤 교체 전에는 롤 마모량과 열팽창이 균형을 이루므로 크라운 발생량이 거의 없습니다. | 정오답 | 5 |  | 1601020316_16v3 열간압연 본작업 | 1601020316_16v3.1 통판성 관리하기
9 | 단답형 | 54 | 열간 압연에 의한 결정립 변화는 결정립 연신, 결정립 회복, ( ), 결정립 성장의 순서로 진행된다. 빈 칸에 들어갈 말을 작성하시오. | [5 empty] | 재결정 | 열간 압연에 의해 발생되는 결정립 변화는 결정립 연신 → 결정립 회복 → 재결정 → 결정립 성장 순으로 진행됩니다. | 정오답 | 5 |  | 1601020316_16v3 열간압연 본작업 | 1601020316_16v3.1 통판성 관리하기
10 | 선다형 | 55 | 냉간 압연 강판에 가공성(인성)을 부여하기 위해 열처리를 실시하는 공정을 무엇이라고 하는가? | 산세 | 전해청정 | 풀림 | 조질 압연 |  | 3 | 풀림이란 냉간 압연 강판에 가공성(인성)을 부여하기 위해 열처리를 실시하는 공정입니다. | 정오답 | 5
10 | 선다형 | 56 | 냉간 압연에 사용되는 롤의 성질로 옳지 않은 것은? | 내표면은 균일성이 있어야 한다. | 냉연 롤은 내균열성을 중시하며, Hs 90~93 정도의 경도를 가진다. | 중간 롤은 이물질에 의한 롤 표면 손상이 없어야 한다. | 조절 롤은 내마멸성을 중시하며, Hs 80~90 정도의 경도를 가진다. |  | 4 | 조절 롤은 내마멸성을 중시하며, Hs 96~100 정도의 경도를 가집니다. | 정오답 | 5
10 | 선다형 | 57 | 냉간 가공의 마지막 공정으로, 수요자의 주문에 맞도록 되감기 혹은 전단 작업을 실시하는 공정을 무엇이라고 하는가? | 정정 | 조질 압연 | 전해청정 | 권취 |  | 1 | 정정 작업이란 수요자의 주문에 맞도록 되감기 혹은 전단 작업을 실시하는 공정을 말합니다. | 정오답 | 5
10 | 선다형 | 58 | 용융 아연 도금과 전기 아연 도금을 비교한 설명으로 옳지 않은 것은? | 용융 아연 도금이 더 두꺼운 도금층이 형성된다. | 용용 아연 도금이 부식 방지 능력이 더 낮다. | 전기 아연 도금이 제품 표면이 매끄럽고 미려하다. | 전자 부품용 재료에는 일반적으로 전기 아연 도금을 실시한다. |  | 2 | 용융 아연 도금이 전기 아연 도금에 비해 더 두꺼운 도금층을 형성하므로 부식 방지 능력이 높습니다. | 정오답 | 5
10 | 단답형 | 59 | 강재 표면에 염료 및 도료를 입히는 표면 처리를 무엇이라고 하는가? | [5 empty] | 도장 | 강재의 대표적인 표면 처리 방법에는 도금, 도장, 피복이 있습니다. 도금은 강재 표면에 금속을 얇게 입히는 표면 처리이며, 도장은 염료 및 도료를 얇게 입히는 표면 처리입니다. 피복은 다른 재료를 덧붙이거나 붙여서 표면을 보호하는 방법입니다. | 정오답 | 5
10 | 진위형 | 60 | 일반적으로 냉간 압연은 열간 압연 후에 실시한다. | O | X |  |  |  | 1 | 냉간 압연이란 일반적으로 열간 압연 작업에서 적정 두께로 제조된 열간 압연 소재(열연 코일)를 이용하여 최종 고객이 요구하는 두께로 압연하는 공정으로, 두께가 두꺼운 열연 코일을 두께가 얇은 냉연 코일로 만드는 공정입니다. | 정오답 | 5