## 평가(시험)
평가내용-시험
차시 | 문항유형 | 문항번호 | 평가문항 | [5 empty] | 정답 및 해설 |  | 채점기준 | 배점 | 문항출제목표 (※서술형 문항만 기재) | NCS 능력단위 분류번호 및 능력단위 명 | NCS 능력단위 요소 분류번호 및 능력단위요소 명
|  |  | 문제 | 보기1 | 보기2 | 보기3 | 보기4 | 보기5 | 정답 | 해설
1 | 선다형 | 1 | 철광석의 환원제로 사용되는 물질로 알맞은 것은? | 사철 | 코크스 | 석회석 | 망간 |  | 2 | 코크스는 제선 작업에서 열원 및 철광석의 환원 반응제로 사용되는 대표적인 연료입니다. | 정오답 | 5
1 | 선다형 | 2 | 다음 중 철 및 철-탄소 합금에 대한 설명으로 옳지 않은 것은? | 철은 지각에 보통 광석 형태로 다른 원소와 결합하여 존재한다. | 철은 기계재료, 구조재, 공구 등에 가장 많이 사용되는 금속 중 하나이다. | 철의 특성에 가장 큰 영향을 주는 첨가원소(불순물)은 탄소(C)이다. | 순철은 매우 단단하고 취성이 있다. |  | 4 | 순철은 전성, 연성이 풍부하고 경도가 낮다. 이 때문에 전기재료와 같은 특수한 분야에서만 사용되고, 일반적으로 탄소 등과 같은 다른 원소와 결합하여 사용합니다. | 정오답 | 5
1 | 선다형 | 3 | 철의 합금 원소와 관련된 설명으로 옳지 않은 것은? | 철에 함유된 탄소의 농도에 따라 철을 순철, 강, 주철로 구분한다. | 철의 5대 합금 원소(불순물)은 탄소(C), 실리콘(Si), 황(S), 인(P), 망간(Mn)이다. | 철을 매우 취약하게 만드는 불순물은 대표적으로 망간(Mn)이 있다. | 크롬(Cr)은 스테인리스강의 주 합금 원소로, 강에 포함 시 강의 내식성을 향상시킨다. |  | 3 | 강을 취약하게 만드는 대표적인 불순물은 황(S)과 인(P)이 있습니다. 황과 인이 강에 포함되는 경우, 각각 FeS, Fe3P 화합물 형태로 존재하며, 이 화합물들은 강을 매우 취약하게 만듭니다. | 정오답 | 5
1 | 선다형 | 4 | 다음은 철광석에 대한 설명이다. 옳지 않은 것은? | 적철광 : 세계 부존 철광석의 60%를 차지하고, 고로용 철광석의 대부분을 차지한다. | 갈철광 : 자연상에서 산화물+수산화물 형태로 존재하며 고료용 원료로 적합하다. | 자철광 : 강한 자성을 가지며, 환원은 어렵다. | 능철광 : 불순물로 유황, 인 등을 포함하지 않으며, 배소하면 탄산가스를 방출한다. |  | 2 | 갈철광은 자연상태에서 산화물+수산화물 형태로 존재하며, 수분기가 매우 많이 포함되어 고료용 원료로는 적합하지 않습니다. | 정오답 | 5
1 | 단답형 | 5 | 철광석의 특성을 판별하기 위한 시험법에는 자연색으로 판별하는 방법, 조흔색으로 판별하는 방법, ( )으로 판별하는 방법, 모스 경도로 판별하는 방법이 있다. 빈 칸에 들어갈 말을 작성하시오. | [5 empty] | 자성 | 철광석의 특성을 판별하는 방법은 크게 자연색 및 조흔색, 경도, 자성 판별이 있습니다. | 정오답 | 5
1 | 단답형 | 6 | 가장 대표적인 용제로, 불순물 제거, 슬래그의 염기도 조정, 슬래그의 유동성 증가 등을 위해 사용하는 물질은? | [5 empty] | 석회석 | 석회석은 불순물 제거, 슬래그의 염기도 조정, 슬래그의 유동성 증가, 탈황·탈인 등을 위해 제선 작업에 첨가해 주는 용제입니다. | 정오답 | 5
2 | 선다형 | 7 | 다음은 자력선광에 대한 설명이다. 옳지 않을 것은? | 선광 방법 중 가장 많이 사용되는 방법 중 하나이다. | 약자성 철광석은 배소 작업에서 자력을 부여하여 실시한다. | 그렌달법은 컨베이어 벨트를 이용하는 방법이다. | 건식법은 주로 6mm 이상 크기의 광석을 선광할 때 사용한다. |  | 3 | 그렌달법은 회전하는 원통 속에 자석을 고정시키고, 흐르는 물과 같이 조광을 흘려주며, 조광은 회전하는 원통 속에 흡수되는 방식입니다. | 정오답 | 5
2 | 선다형 | 8 | 코크스로 설비 중 가스를 연소시켜 탄화실에 필요한 열량을 공급하는 설비는? | 연소실 | 축열실 | 상승관 | 집합 본관 |  | 1 | 코크스로 설비는 크게 탄화실, 연소실, 축열실, 수평 연도, 상승관, 집합 본관 등으로 이루어집니다. 이 중 연소실은 가스를 연소시켜 탄화실에 필요한 열량을 공급하는 설비입니다. | 정오답 | 5
2 | 선다형 | 9 | 펠레타이징의 특징에 대한 설명으로 옳지 않은 것은? | 미분을 소성경화하므로 야금학적 반응이 민감하다. | 제조 비용이 저렴하다. | 제조된 시료의 입도가 일정하고 공극률이 크다. | 고로 내에서 부풀음이 일어나기 쉽다. |  | 2 | 펠레타이징은 미분을 디스크 형태의 펠렛으로 소경 경화하는 공정으로, 제조 비용은 높은 편입니다. | 정오답 | 5
2 | 선다형 | 10 | 코크스로 중에서 부산물 회수식 노이며 가장 일반적으로 사용되는 방법의 명칭은? | 야소식 | 코퍼스식 | 코프식 | 오토식 |  | 4 | 코크스로 대부분은 오토식을 채택하고 있습니다. | 정오답 | 5
2 | 선다형 | 11 | 건식소화설비(CDQ)의 장점과 단점의 설명으로 옳지 않은 것은? | 분진 발생이 적어 대기오염을 최소화할 수 있다. | 코크스의 냉간 강도가 향상된다. | 작은 입자 형태의 코크스 연소를 최소화하여 회수율이 증가한다. | 건식소화설비 내부에 코크스 낙화 및 마찰이 발생하여 코크스 입경은 감소한다. |  | 3 | 건식소화설비는 작은 입자 형태의 코크스의 연소가 발생하기 때문에 회수율은 감소합니다. | 정오답 | 5
2 | 단답형 | 12 | 철광석을 예비처리하는 방법에는 선광, 균광, 하소 및 배소, ( ), 소결, 펠레타이징이 있다. 빈 칸에 들어갈 말을 작성하시오. | [5 empty] | 정립 | 철광석을 예비처리하는 작업은 선광, 균광, 하소 및 배소, 정립 등이 있습니다. 미분 철광석을 괴상화하는 소결과 펠레타이징 등도 넓게 보면 철광석 예비처리에 포함됩니다. | 정오답 | 5
3 | 선다형 | 13 | 노체 지지 형식 중 최근 대형 고로에 많이 사용되는 방식으로, 노정 하중은 철탑으로, 노체의 철피와 벽돌 하중은 노 바닥의 기초로 지지하는 형식은? | 철대식 | 자립식 | 철피식 | 철골 철피식 |  | 2 | 자립식은 노 주변의 작업성이 좋아 최근 대형 고로에 많이 사용되는 방식으로, 노정 하중은 철탑으로, 노체의 철피와 벽돌 하중은 노 바닥의 기초로 지지하는 형식입니다. | 정오답 | 5
3 | 선다형 | 14 | 고로 내 화학 반응의 설명으로 옳지 않은 것은? | 괴상대 : 부착수분의 증발 및 결정수의 분해 | 융착대 : 철광석의 간접∙직접환원 진행 | 적하대 : 용선의 탈탄, 탈황반응 진행 | 연소대 : 코크스 연소, 미분탄의 가스화 |  | 3 | 적하대는 액상의 용선과 슬래그상이 괴상의 코크스층 사이로 적하되는 층입니다. 적하대에서는 코크스내의 탄소에 의한 규소·망간의 직접환원 및 용선의 침탄·탈황 등이 발생합니다. | 정오답 | 5
3 | 선다형 | 15 | 고로 작업을 위해 원료를 장입할 때 고려할 사항으로 옳지 않은 것은? | 일반적으로 광석을 먼저 장입하고 코크스를 장입한다. | 노벽 주변에는 괴광, 중심부에는 코크스가 모이게 한다. | 1회 장입은 보통 2회로 나누어 장입한다. | 대괴는 노벽 부근에 편재되고 소괴는 노 중심부에 집결된다. |  | 4 | 원료를 장입하면 일반적으로 대괴는 노 중심부에 집결하고 소괴는 노벽 부근에 편재됩니다. | 정오답 | 5
3 | 선다형 | 16 | 장입물의 강하가 일정시간 정지되는 현상으로, 노 내 압력이 저하되는 경우에 발생하는 현상은? | 행잉 | 슬립 | 선회 | 송풍 |  | 1 | 행잉(Hanging)은 장입물의 강하가 일정 시간 정지되는 현상으로, 노 내 압력이 저하된 경우 발생합니다. | 정오답 | 5
3 | 단답형 | 17 | 노흉은 82~85˚의 적정 각도 범위를, 조안은 75~( )˚의 적정 각도 범위를 가진다. 빈 칸에 들어갈 숫자를 작성하시오. | [5 empty] | 80 | 노흉과 조안의 적정 각도는 각각 82~85° 및 75~80°입니다. 노흉의 각이 너무 크면 노벽을 손상시키며, 각이 너무 작으면 노황 불안정의 원인이 됩니다. 조안의 각도가 지나치게 크면 노상 냉입의 원인이 됩니다. | 정오답 | 5
3 | 단답형 | 18 | 제선 반응에서 직접환원 반응이 간접환원 반응보다 지양되어야 하는 이유는 ( ) 반응이기 때문이다. 빈 칸에 들어갈 말을 작성하시오. | [5 empty] | 흡열 | 직접환원 반응은 흡열 반응이고 간접환원 반응은 발열 반응이므로, 흡열 반응인 직접환원 반응은 지양되어야 합니다. | 정오답 | 5
4 | 선다형 | 19 | 제강 작업에 사용되는 노가 아닌 것은? | 평로 | 고로 | 전로 | 전기로 |  | 2 | 제강 작업에 사용되는 노는 평로, 전로, 전기로가 있습니다. 고로는 제선 작업에 사용됩니다. | 정오답 | 5
4 | 선다형 | 20 | 용선을 예비처리하는 목적으로 옳지 않은 것은? | 탈인 | 탈황 | 탈탄 | 탈규 |  | 3 | 용선은 제강 작업 전 유해성분을 제거하는 예비처리를 실시합니다. 탈탄은 제강 작업을 통해 실시됩니다. | 정오답 | 5
4 | 선다형 | 21 | 혼선차의 설명으로 옳지 않은 것은? | 용기와 대차 부분으로 이루어져 있다. | 그 형태 때문에 토페도카라고 부르기도 한다. | 용선을 보호, 보온, 저장하는 역할을 수행한다. | 용기부 후미에 수선, 출선을 위한 노구가 설치되어 있다. |  | 4 | 혼선차의 용기부 중심에 수선, 출선을 위한 노구가 설치되어 있으며, 출선을 위해 회전 장치가 부착되어 있습니다. | 정오답 | 5
4 | 선다형 | 22 | 황 함유량이 높거나 황 농도가 낮은 강을 제조할 경우 유리한 탈황법은? | 노외 탈황 | 고로 내 탈황 | 전로 내 탈황 | 압연 탈황 |  | 1 | 노외 탈황은 황 함유량이 높거나 황 농도가 낮은 강을 제조할 경우 유리한 탈황 방법입니다. | 정오답 | 5
4 | 단답형 | 23 | 철은 탄소량에 따라 순철, 강, ( )로 구분할 수 있다. 빈 칸에 들어갈 말을 작성하시오. | [5 empty] | 주철 | 철은 탄소량에 따라 순철, 강, 주철로 나뉩니다. | 정오답 | 5
4 | 단답형 | 24 | 용선차에서 탈인을 실시하는 방법을 ( ) 탈인법이라고 한다. 빈 칸에 들어갈 영어 약자를 작성하시오. | [5 empty] | TLC | 용선차는 영어로 ‘Torpedo Car’ 라고 하며, 이를 줄여서 용선차에서 실시하는 탈인법을 TLC(Torpedo Ladle Car) 탈인법이라고 합니다. | 정오답 | 5
5 | 선다형 | 25 | 제강 작업 중 부원료 사용에 대한 내용 중 옳지 않은 것은? | 슬래그 형성을 목적으로 석회석을 투입하였다. | 전로 내화물을 보호하기 위해 돌로마이트를 투입하였다. | 용강 온도를 올리기 위해 소결광을 투입하였다. | 용강 온도를 내리기 위해 철광석을 투입하였다. |  | 3 | 철광석, 석회석, 밀 스케일, 소결광 등은 용강 온도를 내리기 위해 사용되는 냉각제입니다. | 정오답 | 5
5 | 선다형 | 26 | 전로를 이용한 조업과 관련이 없는 과정은? | 예비처리 | 장입 | 취련 | 출강 |  | 1 | 전로를 이용한 조업은 장입, 취련, 측온 및 샘플링, 출강, 슬래그 배출 및 코팅 순서로 진행됩니다. 예비처리는 혼선로나 용선차에서 주로 실시됩니다. | 정오답 | 5
5 | 단답형 | 27 | 탈탄 반응에 의한 일산화탄소의 격렬한 발생으로 작은 철분이 노 외로 비산하는 현상을 ( )이라고 한다. 빈 칸에 들어갈 말을 작성하시오. | [5 empty] | 스피팅 | 스피팅이란 탈탄 반응에 의한 일산화탄소의 격렬한 발생으로 작은 철분이 노 외로 비산하는 현상입니다. 취련 초기에 주로 발생하며 이를 방지하기 위해서 석회석, 밀스케일, 형석 등의 매용제 투입하여야 합니다. | 정오답 | 5
5 | 단답형 | 28 | 용선 중 망간 함량이 최저가 된 이후, 슬래그의 생성, 강욕의 온도 상승, 탈탄 반응의 활발한 진행 등에 의해 망간 함량이 다시 상승하는 현상을 Mn ( )라고 한다. 빈 칸에 들어갈 말을 작성하시오. | [5 empty] | 융기 | Mn 융기란, 노내에서 실시하는 망간 정련 중, 망간 함량이 다시 상승하는 현상을 말합니다. 그 원인은 슬래그의 생성, 강욕의 온도 상승, 탈탄 반응의 활발한 진행 등이 있습니다. | 정오답 | 5
5 | 단답형 | 29 | 노체를 많이 사용할수록 노체 내부면의 손실이 발생하여 노체의 ( )이 변화하고 탈탄 속도는 감소한다. 빈 칸에 들어갈 말을 작성하시오. | [5 empty] | 내용적 | 노체를 많이 사용할수록 노체 내부면의 손실이 발생하여 노체의 내용적이 변화하고 탈탄 속도는 감소합니다. | 정오답 | 5
5 | 진위형 | 30 | 최근 대다수 사용되는 전로의 노체설비는 대칭형이다. | O | X |  |  |  | 1 | 전로 노체는 노의 중심선에 대하여 좌우 대칭인 대칭형과 노구의 중심축에 대하여 편심되어 있는 비대칭형이 있으며, 최근에는 대부분 대칭형으로 사용됩니다. | 정오답 | 5
6 | 선다형 | 1 | 철광석의 환원제로 사용되는 물질로 알맞은 것은? | 사철 | 코크스 | 석회석 | 망간 |  | 2 | 코크스는 제선 작업에서 열원 및 철광석의 환원 반응제로 사용되는 대표적인 연료입니다. | 정오답 | 5
6 | 선다형 | 2 | 다음 중 철 및 철-탄소 합금에 대한 설명으로 옳지 않은 것은? | 철은 지각에 보통 광석 형태로 다른 원소와 결합하여 존재한다. | 철은 기계재료, 구조재, 공구 등에 가장 많이 사용되는 금속 중 하나이다. | 철의 특성에 가장 큰 영향을 주는 첨가원소(불순물)은 탄소(C)이다. | 순철은 매우 단단하고 취성이 있다. |  | 4 | 순철은 전성, 연성이 풍부하고 경도가 낮다. 이 때문에 전기재료와 같은 특수한 분야에서만 사용되고, 일반적으로 탄소 등과 같은 다른 원소와 결합하여 사용합니다. | 정오답 | 5
6 | 선다형 | 3 | 철의 합금 원소와 관련된 설명으로 옳지 않은 것은? | 철에 함유된 탄소의 농도에 따라 철을 순철, 강, 주철로 구분한다. | 철의 5대 합금 원소(불순물)은 탄소(C), 실리콘(Si), 황(S), 인(P), 망간(Mn)이다. | 철을 매우 취약하게 만드는 불순물은 대표적으로 망간(Mn)이 있다. | 크롬(Cr)은 스테인리스강의 주 합금 원소로, 강에 포함 시 강의 내식성을 향상시킨다. |  | 3 | 강을 취약하게 만드는 대표적인 불순물은 황(S)과 인(P)이 있습니다. 황과 인이 강에 포함되는 경우, 각각 FeS, Fe3P 화합물 형태로 존재하며, 이 화합물들은 강을 매우 취약하게 만듭니다. | 정오답 | 5
6 | 선다형 | 4 | 다음은 철광석에 대한 설명이다. 옳지 않은 것은? | 적철광 : 세계 부존 철광석의 60%를 차지하고, 고로용 철광석의 대부분을 차지한다. | 갈철광 : 자연상에서 산화물+수산화물 형태로 존재하며 고료용 원료로 적합하다. | 자철광 : 강한 자성을 가지며, 환원은 어렵다. | 능철광 : 불순물로 유황, 인 등을 포함하지 않으며, 배소하면 탄산가스를 방출한다. |  | 2 | 갈철광은 자연상태에서 산화물+수산화물 형태로 존재하며, 수분기가 매우 많이 포함되어 고료용 원료로는 적합하지 않습니다. | 정오답 | 5
6 | 단답형 | 5 | 철광석의 특성을 판별하기 위한 시험법에는 자연색으로 판별하는 방법, 조흔색으로 판별하는 방법, ( )으로 판별하는 방법, 모스 경도로 판별하는 방법이 있다. 빈 칸에 들어갈 말을 작성하시오. | [5 empty] | 자성 | 철광석의 특성을 판별하는 방법은 크게 자연색 및 조흔색, 경도, 자성 판별이 있습니다. | 정오답 | 5
6 | 단답형 | 6 | 가장 대표적인 용제로, 불순물 제거, 슬래그의 염기도 조정, 슬래그의 유동성 증가 등을 위해 사용하는 물질은? | [5 empty] | 석회석 | 석회석은 불순물 제거, 슬래그의 염기도 조정, 슬래그의 유동성 증가, 탈황·탈인 등을 위해 제선 작업에 첨가해 주는 용제입니다. | 정오답 | 5
6 | 선다형 | 7 | 다음은 자력선광에 대한 설명이다. 옳지 않을 것은? | 선광 방법 중 가장 많이 사용되는 방법 중 하나이다. | 약자성 철광석은 배소 작업에서 자력을 부여하여 실시한다. | 그렌달법은 컨베이어 벨트를 이용하는 방법이다. | 건식법은 주로 6mm 이상 크기의 광석을 선광할 때 사용한다. |  | 3 | 그렌달법은 회전하는 원통 속에 자석을 고정시키고, 흐르는 물과 같이 조광을 흘려주며, 조광은 회전하는 원통 속에 흡수되는 방식입니다. | 정오답 | 5
6 | 선다형 | 8 | 코크스로 설비 중 가스를 연소시켜 탄화실에 필요한 열량을 공급하는 설비는? | 연소실 | 축열실 | 상승관 | 집합 본관 |  | 1 | 코크스로 설비는 크게 탄화실, 연소실, 축열실, 수평 연도, 상승관, 집합 본관 등으로 이루어집니다. 이 중 연소실은 가스를 연소시켜 탄화실에 필요한 열량을 공급하는 설비입니다. | 정오답 | 5
6 | 선다형 | 9 | 펠레타이징의 특징에 대한 설명으로 옳지 않은 것은? | 미분을 소성경화하므로 야금학적 반응이 민감하다. | 제조 비용이 저렴하다. | 제조된 시료의 입도가 일정하고 공극률이 크다. | 고로 내에서 부풀음이 일어나기 쉽다. |  | 2 | 펠레타이징은 미분을 디스크 형태의 펠렛으로 소경 경화하는 공정으로, 제조 비용은 높은 편입니다. | 정오답 | 5
7 | 선다형 | 10 | 코크스로 중에서 부산물 회수식 노이며 가장 일반적으로 사용되는 방법의 명칭은? | 야소식 | 코퍼스식 | 코프식 | 오토식 |  | 4 | 코크스로 대부분은 오토식을 채택하고 있습니다. | 정오답 | 5
7 | 선다형 | 11 | 건식소화설비(CDQ)의 장점과 단점의 설명으로 옳지 않은 것은? | 분진 발생이 적어 대기오염을 최소화할 수 있다. | 코크스의 냉간 강도가 향상된다. | 작은 입자 형태의 코크스 연소를 최소화하여 회수율이 증가한다. | 건식소화설비 내부에 코크스 낙화 및 마찰이 발생하여 코크스 입경은 감소한다. |  | 3 | 건식소화설비는 작은 입자 형태의 코크스의 연소가 발생하기 때문에 회수율은 감소합니다. | 정오답 | 5
7 | 단답형 | 12 | 철광석을 예비처리하는 방법에는 선광, 균광, 하소 및 배소, ( ), 소결, 펠레타이징이 있다. 빈 칸에 들어갈 말을 작성하시오. | [5 empty] | 정립 | 철광석을 예비처리하는 작업은 선광, 균광, 하소 및 배소, 정립 등이 있습니다. 미분 철광석을 괴상화하는 소결과 펠레타이징 등도 넓게 보면 철광석 예비처리에 포함됩니다. | 정오답 | 5
7 | 선다형 | 13 | 노체 지지 형식 중 최근 대형 고로에 많이 사용되는 방식으로, 노정 하중은 철탑으로, 노체의 철피와 벽돌 하중은 노 바닥의 기초로 지지하는 형식은? | 철대식 | 자립식 | 철피식 | 철골 철피식 |  | 2 | 자립식은 노 주변의 작업성이 좋아 최근 대형 고로에 많이 사용되는 방식으로, 노정 하중은 철탑으로, 노체의 철피와 벽돌 하중은 노 바닥의 기초로 지지하는 형식입니다. | 정오답 | 5
7 | 선다형 | 14 | 고로 내 화학 반응의 설명으로 옳지 않은 것은? | 괴상대 : 부착수분의 증발 및 결정수의 분해 | 융착대 : 철광석의 간접∙직접환원 진행 | 적하대 : 용선의 탈탄, 탈황반응 진행 | 연소대 : 코크스 연소, 미분탄의 가스화 |  | 3 | 적하대는 액상의 용선과 슬래그상이 괴상의 코크스층 사이로 적하되는 층입니다. 적하대에서는 코크스내의 탄소에 의한 규소·망간의 직접환원 및 용선의 침탄·탈황 등이 발생합니다. | 정오답 | 5
7 | 선다형 | 15 | 고로 작업을 위해 원료를 장입할 때 고려할 사항으로 옳지 않은 것은? | 일반적으로 광석을 먼저 장입하고 코크스를 장입한다. | 노벽 주변에는 괴광, 중심부에는 코크스가 모이게 한다. | 1회 장입은 보통 2회로 나누어 장입한다. | 대괴는 노벽 부근에 편재되고 소괴는 노 중심부에 집결된다. |  | 4 | 원료를 장입하면 일반적으로 대괴는 노 중심부에 집결하고 소괴는 노벽 부근에 편재됩니다. | 정오답 | 5
7 | 선다형 | 16 | 장입물의 강하가 일정시간 정지되는 현상으로, 노 내 압력이 저하되는 경우에 발생하는 현상은? | 행잉 | 슬립 | 선회 | 송풍 |  | 1 | 행잉(Hanging)은 장입물의 강하가 일정 시간 정지되는 현상으로, 노 내 압력이 저하된 경우 발생합니다. | 정오답 | 5
7 | 단답형 | 17 | 노흉은 82~85˚의 적정 각도 범위를, 조안은 75~( )˚의 적정 각도 범위를 가진다. 빈 칸에 들어갈 숫자를 작성하시오. | [5 empty] | 80 | 노흉과 조안의 적정 각도는 각각 82~85° 및 75~80°입니다. 노흉의 각이 너무 크면 노벽을 손상시키며, 각이 너무 작으면 노황 불안정의 원인이 됩니다. 조안의 각도가 지나치게 크면 노상 냉입의 원인이 됩니다. | 정오답 | 5
7 | 단답형 | 18 | 제선 반응에서 직접환원 반응이 간접환원 반응보다 지양되어야 하는 이유는 ( ) 반응이기 때문이다. 빈 칸에 들어갈 말을 작성하시오. | [5 empty] | 흡열 | 직접환원 반응은 흡열 반응이고 간접환원 반응은 발열 반응이므로, 흡열 반응인 직접환원 반응은 지양되어야 합니다. | 정오답 | 5
8 | 선다형 | 19 | 제강 작업에 사용되는 노가 아닌 것은? | 평로 | 고로 | 전로 | 전기로 |  | 2 | 제강 작업에 사용되는 노는 평로, 전로, 전기로가 있습니다. 고로는 제선 작업에 사용됩니다. | 정오답 | 5
8 | 선다형 | 20 | 용선을 예비처리하는 목적으로 옳지 않은 것은? | 탈인 | 탈황 | 탈탄 | 탈규 |  | 3 | 용선은 제강 작업 전 유해성분을 제거하는 예비처리를 실시합니다. 탈탄은 제강 작업을 통해 실시됩니다. | 정오답 | 5
8 | 선다형 | 21 | 혼선차의 설명으로 옳지 않은 것은? | 용기와 대차 부분으로 이루어져 있다. | 그 형태 때문에 토페도카라고 부르기도 한다. | 용선을 보호, 보온, 저장하는 역할을 수행한다. | 용기부 후미에 수선, 출선을 위한 노구가 설치되어 있다. |  | 4 | 혼선차의 용기부 중심에 수선, 출선을 위한 노구가 설치되어 있으며, 출선을 위해 회전 장치가 부착되어 있습니다. | 정오답 | 5
8 | 선다형 | 22 | 황 함유량이 높거나 황 농도가 낮은 강을 제조할 경우 유리한 탈황법은? | 노외 탈황 | 고로 내 탈황 | 전로 내 탈황 | 압연 탈황 |  | 1 | 노외 탈황은 황 함유량이 높거나 황 농도가 낮은 강을 제조할 경우 유리한 탈황 방법입니다. | 정오답 | 5
8 | 단답형 | 23 | 철은 탄소량에 따라 순철, 강, ( )로 구분할 수 있다. 빈 칸에 들어갈 말을 작성하시오. | [5 empty] | 주철 | 철은 탄소량에 따라 순철, 강, 주철로 나뉩니다. | 정오답 | 5
8 | 단답형 | 24 | 용선차에서 탈인을 실시하는 방법을 ( ) 탈인법이라고 한다. 빈 칸에 들어갈 영어 약자를 작성하시오. | [5 empty] | TLC | 용선차는 영어로 ‘Torpedo Car’ 라고 하며, 이를 줄여서 용선차에서 실시하는 탈인법을 TLC(Torpedo Ladle Car) 탈인법이라고 합니다. | 정오답 | 5
8 | 선다형 | 25 | 제강 작업 중 부원료 사용에 대한 내용 중 옳지 않은 것은? | 슬래그 형성을 목적으로 석회석을 투입하였다. | 전로 내화물을 보호하기 위해 돌로마이트를 투입하였다. | 용강 온도를 올리기 위해 소결광을 투입하였다. | 용강 온도를 내리기 위해 철광석을 투입하였다. |  | 3 | 철광석, 석회석, 밀 스케일, 소결광 등은 용강 온도를 내리기 위해 사용되는 냉각제입니다. | 정오답 | 5
8 | 선다형 | 26 | 전로를 이용한 조업과 관련이 없는 과정은? | 예비처리 | 장입 | 취련 | 출강 |  | 1 | 전로를 이용한 조업은 장입, 취련, 측온 및 샘플링, 출강, 슬래그 배출 및 코팅 순서로 진행됩니다. 예비처리는 혼선로나 용선차에서 주로 실시됩니다. | 정오답 | 5
8 | 단답형 | 27 | 탈탄 반응에 의한 일산화탄소의 격렬한 발생으로 작은 철분이 노 외로 비산하는 현상을 ( )이라고 한다. 빈 칸에 들어갈 말을 작성하시오. | [5 empty] | 스피팅 | 스피팅이란 탈탄 반응에 의한 일산화탄소의 격렬한 발생으로 작은 철분이 노 외로 비산하는 현상입니다. 취련 초기에 주로 발생하며 이를 방지하기 위해서 석회석, 밀스케일, 형석 등의 매용제 투입하여야 합니다. | 정오답 | 5
8 | 단답형 | 28 | 용선 중 망간 함량이 최저가 된 이후, 슬래그의 생성, 강욕의 온도 상승, 탈탄 반응의 활발한 진행 등에 의해 망간 함량이 다시 상승하는 현상을 Mn ( )라고 한다. 빈 칸에 들어갈 말을 작성하시오. | [5 empty] | 융기 | Mn 융기란, 노내에서 실시하는 망간 정련 중, 망간 함량이 다시 상승하는 현상을 말합니다. 그 원인은 슬래그의 생성, 강욕의 온도 상승, 탈탄 반응의 활발한 진행 등이 있습니다. | 정오답 | 5
8 | 단답형 | 29 | 노체를 많이 사용할수록 노체 내부면의 손실이 발생하여 노체의 ( )이 변화하고 탈탄 속도는 감소한다. 빈 칸에 들어갈 말을 작성하시오. | [5 empty] | 내용적 | 노체를 많이 사용할수록 노체 내부면의 손실이 발생하여 노체의 내용적이 변화하고 탈탄 속도는 감소합니다. | 정오답 | 5
8 | 진위형 | 30 | 최근 대다수 사용되는 전로의 노체설비는 대칭형이다. | O | X |  |  |  | 1 | 전로 노체는 노의 중심선에 대하여 좌우 대칭인 대칭형과 노구의 중심축에 대하여 편심되어 있는 비대칭형이 있으며, 최근에는 대부분 대칭형으로 사용됩니다. | 정오답 | 5